## Tabelle1
Nederlands | English | Français | Deutsch | MatCode 247TS | BendAngle. | Thickness | Bend Allowance | Radius Intern | Die | Punch | Min Leg Length 3D | Min. Distance 2 Bends 3D | Min. Z-Bend 3D | Max BendLength
RVS304L KGW finish 2B | AISI304L 2B | Tôle inox 304/304L làf finish 2B | 1.4301 / 1.4307 - V2A finish 2B | 101 | <90 | 0.5 | 1.61 | 2.08 | V10_30_90_G1543228 | J10W_G1546910 | 10.085 | 11.93 | 17.885 | 3354
RVS304L KGW finish 2B | AISI304L 2B | Tôle inox 304/304L làf finish 2B | 1.4301 / 1.4307 - V2A finish 2B | 101 | <90 | 0.8 | 2.04 | 2.17 | V10_30_90_G1543228 | J10W_G1546910 | 10.39 | 12.495 | 18.49 | 3354
RVS304L KGW finish 2B | AISI304L 2B | Tôle inox 304/304L làf finish 2B | 1.4301 / 1.4307 - V2A finish 2B | 101 | <90 | 1 | 2.32 | 2.19 | V10_30_90_G1543228 | J10W_G1546910 | 10.55 | 12.805 | 18.85 | 3354
RVS304L KGW finish 2B | AISI304L 2B | Tôle inox 304/304L làf finish 2B | 1.4301 / 1.4307 - V2A finish 2B | 101 | <90 | 1.25 | 2.68 | 2.18 | V10_30_90_G1543228 | J10W_G1546910 | 10.72 | 13.15 | 19.27 | 3354
RVS304L KGW finish 2B | AISI304L 2B | Tôle inox 304/304L làf finish 2B | 1.4301 / 1.4307 - V2A finish 2B | 101 | <90 | 1.5 | 3.03 | 2.16 | V10_30_90_G1543228 | J10W_G1546910 | 10.875 | 13.47 | 19.675 | 3354
RVS304L KGW finish 2B | AISI304L 2B | Tôle inox 304/304L làf finish 2B | 1.4301 / 1.4307 - V2A finish 2B | 101 | <90 | 2 | 3.91 | 2.53 | V12_30_90_G1546377 | J10W_G1546910 | 12.885 | 16.105 | 20.985 | 3354
RVS304L KGW finish 2B | AISI304L 2B | Tôle inox 304/304L làf finish 2B | 1.4301 / 1.4307 - V2A finish 2B | 101 | <90 | 2.5 | 4.96 | 3.36 | V16_30_90_G1543226 | J10W_G1546910 | 16.64 | 20.8 | 26.34 | 3354
RVS304L KGW finish 2B | AISI304L 2B | Tôle inox 304/304L làf finish 2B | 1.4301 / 1.4307 - V2A finish 2B | 101 | <90 | 3 | 6.37 | 5.15 | V24_30_90_G1546379 | J10W_G1549190 | 23.535 | 29.295 | 35.835 | 3354
RVS304L KGW finish 2B | AISI304L 2B | Tôle inox 304/304L làf finish 2B | 1.4301 / 1.4307 - V2A finish 2B | 101 | <90 | 4 | 7.78 | 4.97 | V24_30_90_G1546379 | J10W_G1549190 | 24.06 | 30.435 | 37.36 | 3354
RVS304L KGW K240 1zf | AI304L 240 grit 1s coated | Tôle inox 304L làf gr320 1f | 1.4301/1.4307 - V2A K240 1sF | 102 | <90 | 0.8 | 2.04 | 2.19 | V10_30_90_G1543228 | J10W_G1546910 | 10.41 | 12.525 | 18.51 | 3354
RVS304L KGW K240 1zf | AI304L 240 grit 1s coated | Tôle inox 304L làf gr320 1f | 1.4301/1.4307 - V2A K240 1sF | 102 | <90 | 1 | 2.33 | 2.22 | V10_30_90_G1543228 | J10W_G1546910 | 10.585 | 12.86 | 18.885 | 3354
RVS304L KGW K240 1zf | AI304L 240 grit 1s coated | Tôle inox 304L làf gr320 1f | 1.4301/1.4307 - V2A K240 1sF | 102 | <90 | 1.25 | 2.69 | 2.23 | V10_30_90_G1543228 | J10W_G1546910 | 10.775 | 13.235 | 19.325 | 3354
RVS304L KGW K240 1zf | AI304L 240 grit 1s coated | Tôle inox 304L làf gr320 1f | 1.4301/1.4307 - V2A K240 1sF | 102 | <90 | 1.5 | 3.05 | 2.21 | V10_30_90_G1543228 | J10W_G1546910 | 10.935 | 13.565 | 19.735 | 3354
RVS304L KGW K240 1zf | AI304L 240 grit 1s coated | Tôle inox 304L làf gr320 1f | 1.4301/1.4307 - V2A K240 1sF | 102 | <90 | 2 | 3.91 | 2.53 | V12_30_90_G1546377 | J10W_G1546910 | 12.885 | 16.105 | 20.985 | 3354
RVS304L KGW K240 1zf | AI304L 240 grit 1s coated | Tôle inox 304L làf gr320 1f | 1.4301/1.4307 - V2A K240 1sF | 102 | <90 | 2.5 | 4.99 | 3.45 | V16_30_90_G1543226 | J10W_G1546910 | 16.745 | 20.965 | 26.445 | 3354
RVS304L KGW K240 1zf | AI304L 240 grit 1s coated | Tôle inox 304L làf gr320 1f | 1.4301/1.4307 - V2A K240 1sF | 102 | <90 | 3 | 6.41 | 5.24 | V24_30_90_G1546379 | J10W_G1549190 | 23.645 | 29.47 | 35.945 | 3354
RVS304L KGW K240 1zf | AI304L 240 grit 1s coated | Tôle inox 304L làf gr320 1f | 1.4301/1.4307 - V2A K240 1sF | 102 | <90 | 4 | 7.83 | 5.12 | V24_30_90_G1546379 | J10W_G1549190 | 24.235 | 30.71 | 37.535 | 3354
RVS304L KGW finish 2B 1zf | AISI304L 2B 1s coated | Tôle inox 304/304L làf finish 2B 1mm 1f | 1.4301---1.4307 - V2A finish 2B 1sF | 103 | <90 | 1 | 2.32 | 2.19 | V10_30_90_G1543228 | J10W_G1546910 | 10.55 | 12.805 | 18.85 | 3354
RVS304L KGW finish 2B 1zf | AISI304L 2B 1s coated | Tôle inox 304/304L làf finish 2B 1mm 1f | 1.4301---1.4307 - V2A finish 2B 1sF | 103 | <90 | 1.25 | 2.68 | 2.18 | V10_30_90_G1543228 | J10W_G1546910 | 10.72 | 13.15 | 19.27 | 3354
RVS304L KGW finish 2B 1zf | AISI304L 2B 1s coated | Tôle inox 304/304L làf finish 2B 1mm 1f | 1.4301---1.4307 - V2A finish 2B 1sF | 103 | <90 | 1.5 | 3.03 | 2.16 | V10_30_90_G1543228 | J10W_G1546910 | 10.875 | 13.47 | 19.675 | 3354
RVS304L KGW finish 2B 1zf | AISI304L 2B 1s coated | Tôle inox 304/304L làf finish 2B 1mm 1f | 1.4301---1.4307 - V2A finish 2B 1sF | 103 | <90 | 2 | 3.91 | 2.53 | V12_30_90_G1546377 | J10W_G1546910 | 12.885 | 16.105 | 20.985 | 3354
RVS304L KGW finish 2B 1zf | AISI304L 2B 1s coated | Tôle inox 304/304L làf finish 2B 1mm 1f | 1.4301---1.4307 - V2A finish 2B 1sF | 103 | <90 | 2.5 | 4.96 | 3.36 | V16_30_90_G1543226 | J10W_G1546910 | 16.64 | 20.8 | 26.34 | 3354
RVS304L KGW finish 2B 1zf | AISI304L 2B 1s coated | Tôle inox 304/304L làf finish 2B 1mm 1f | 1.4301---1.4307 - V2A finish 2B 1sF | 103 | <90 | 3 | 6.37 | 5.15 | V24_30_90_G1546379 | J10W_G1549190 | 23.535 | 29.295 | 35.835 | 3354
RVS304L KGW finish 2B 1zf | AISI304L 2B 1s coated | Tôle inox 304/304L làf finish 2B 1mm 1f | 1.4301---1.4307 - V2A finish 2B 1sF | 103 | <90 | 4 | 7.78 | 4.97 | V24_30_90_G1546379 | J10W_G1549190 | 24.06 | 30.435 | 37.36 | 3354
RVS304L KGW geborsteld 1zf | AISI304L brushed 1s coated | Tôle inox 304/304L làf bross 1f 1mm | 1.4301 / 1.4307 - V2A gebürstet 1sF | 104 | <90 | 1 | 2.33 | 2.22 | V10_30_90_G1543228 | J10W_G1546910 | 10.585 | 12.86 | 18.885 | 3354
RVS304L KGW geborsteld 1zf | AISI304L brushed 1s coated | Tôle inox 304/304L làf bross 1f 1mm | 1.4301 / 1.4307 - V2A gebürstet 1sF | 104 | <90 | 1.25 | 2.69 | 2.23 | V10_30_90_G1543228 | J10W_G1546910 | 10.775 | 13.235 | 19.325 | 3354
RVS304L KGW geborsteld 1zf | AISI304L brushed 1s coated | Tôle inox 304/304L làf bross 1f 1mm | 1.4301 / 1.4307 - V2A gebürstet 1sF | 104 | <90 | 1.5 | 3.05 | 2.21 | V10_30_90_G1543228 | J10W_G1546910 | 10.935 | 13.565 | 19.735 | 3354
RVS304L KGW geborsteld 1zf | AISI304L brushed 1s coated | Tôle inox 304/304L làf bross 1f 1mm | 1.4301 / 1.4307 - V2A gebürstet 1sF | 104 | <90 | 2 | 3.93 | 2.6 | V12_30_90_G1546377 | J10W_G1546910 | 12.965 | 16.23 | 21.065 | 3354
RVS304L KGW geborsteld 1zf | AISI304L brushed 1s coated | Tôle inox 304/304L làf bross 1f 1mm | 1.4301 / 1.4307 - V2A gebürstet 1sF | 104 | <90 | 2.5 | 4.99 | 3.45 | V16_30_90_G1543226 | J10W_G1546910 | 16.745 | 20.965 | 26.445 | 3354
RVS304L KGW geborsteld 1zf | AISI304L brushed 1s coated | Tôle inox 304/304L làf bross 1f 1mm | 1.4301 / 1.4307 - V2A gebürstet 1sF | 104 | <90 | 3 | 6.41 | 5.24 | V24_30_90_G1546379 | J10W_G1549190 | 23.645 | 29.47 | 35.945 | 3354
RVS304L KGW geborsteld 1zf | AISI304L brushed 1s coated | Tôle inox 304/304L làf bross 1f 1mm | 1.4301 / 1.4307 - V2A gebürstet 1sF | 104 | <90 | 4 | 7.78 | 4.97 | V24_30_90_G1546379 | J10W_G1549190 | 24.06 | 30.435 | 37.36 | 3354
RVS304L KGW K320 1zf | AI304L 320 grit 1s coated | Tôle inox 304L làf gr320 1f | 1.4301/1.4307 V2A K320 1sF | 105 | <90 | 0.8 | 2.04 | 2.17 | V10_30_90_G1543228 | J10W_G1546910 | 10.39 | 12.495 | 18.49 | 3354
RVS304L KGW K320 1zf | AI304L 320 grit 1s coated | Tôle inox 304L làf gr320 1f | 1.4301/1.4307 V2A K320 1sF | 105 | <90 | 1 | 2.32 | 2.19 | V10_30_90_G1543228 | J10W_G1546910 | 10.55 | 12.805 | 18.85 | 3354
RVS304L KGW K320 1zf | AI304L 320 grit 1s coated | Tôle inox 304L làf gr320 1f | 1.4301/1.4307 V2A K320 1sF | 105 | <90 | 1.2 | 2.6 | 2.18 | V10_30_90_G1543228 | J10W_G1546910 | 10.68 | 13.07 | 19.18 | 3354
RVS304L KGW K320 1zf | AI304L 320 grit 1s coated | Tôle inox 304L làf gr320 1f | 1.4301/1.4307 V2A K320 1sF | 105 | <90 | 1.25 | 2.68 | 2.18 | V10_30_90_G1543228 | J10W_G1546910 | 10.72 | 13.15 | 19.27 | 3354
RVS304L KGW K320 1zf | AI304L 320 grit 1s coated | Tôle inox 304L làf gr320 1f | 1.4301/1.4307 V2A K320 1sF | 105 | <90 | 1.5 | 3.03 | 2.16 | V10_30_90_G1543228 | J10W_G1546910 | 10.875 | 13.47 | 19.675 | 3354
RVS304L KGW K320 1zf | AI304L 320 grit 1s coated | Tôle inox 304L làf gr320 1f | 1.4301/1.4307 V2A K320 1sF | 105 | <90 | 2 | 3.91 | 2.53 | V12_30_90_G1546377 | J10W_G1546910 | 12.885 | 16.105 | 20.985 | 3354
RVS304L KGW K320 1zf | AI304L 320 grit 1s coated | Tôle inox 304L làf gr320 1f | 1.4301/1.4307 V2A K320 1sF | 105 | <90 | 2.5 | 4.96 | 3.36 | V16_30_90_G1543226 | J10W_G1546910 | 16.64 | 20.8 | 26.34 | 3354
RVS304L KGW K320 1zf | AI304L 320 grit 1s coated | Tôle inox 304L làf gr320 1f | 1.4301/1.4307 V2A K320 1sF | 105 | <90 | 3 | 6.37 | 5.15 | V24_30_90_G1546379 | J10W_G1549190 | 23.535 | 29.295 | 35.835 | 3354
RVS304L KGW K320 1zf | AI304L 320 grit 1s coated | Tôle inox 304L làf gr320 1f | 1.4301/1.4307 V2A K320 1sF | 105 | <90 | 4 | 7.78 | 4.97 | V24_30_90_G1546379 | J10W_G1549190 | 24.06 | 30.435 | 37.36 | 3354
RVS304L KGW finish BA 1zf | Stainless steel 304L finish BA laser film | Acier inoxydable 304L finition BA film | 1.4301/1.4307 finish 2R 1sf | 106 | <90 | 1 | 2.32 | 2.19 | V10_30_90_G1543228 | J10W_G1546910 | 10.55 | 12.805 | 18.85 | 3354
RVS304L KGW finish BA 1zf | Stainless steel 304L finish BA laser film | Acier inoxydable 304L finition BA film | 1.4301/1.4307 finish 2R 1sf | 106 | <90 | 1.25 | 2.69 | 2.23 | V10_30_90_G1543228 | J10W_G1546910 | 10.775 | 13.235 | 19.325 | 3354
RVS304L KGW finish BA 1zf | Stainless steel 304L finish BA laser film | Acier inoxydable 304L finition BA film | 1.4301/1.4307 finish 2R 1sf | 106 | <90 | 1.5 | 3.05 | 2.21 | V10_30_90_G1543228 | J10W_G1546910 | 10.935 | 13.565 | 19.735 | 3354
RVS304L KGW finish BA 1zf | Stainless steel 304L finish BA laser film | Acier inoxydable 304L finition BA film | 1.4301/1.4307 finish 2R 1sf | 106 | <90 | 2 | 3.93 | 2.6 | V12_30_90_G1546377 | J10W_G1546910 | 12.965 | 16.23 | 21.065 | 3354
RVS304L KGW finish BA 1zf | Stainless steel 304L finish BA laser film | Acier inoxydable 304L finition BA film | 1.4301/1.4307 finish 2R 1sf | 106 | <90 | 2.5 | 4.96 | 3.36 | V16_30_90_G1543226 | J10W_G1546910 | 16.64 | 20.8 | 26.34 | 3354
RVS304L KGW finish BA 1zf | Stainless steel 304L finish BA laser film | Acier inoxydable 304L finition BA film | 1.4301/1.4307 finish 2R 1sf | 106 | <90 | 3 | 6.37 | 5.15 | V24_30_90_G1546379 | J10W_G1549190 | 23.535 | 29.295 | 35.835 | 3354
RVS304L KGW finish BA 1zf | Stainless steel 304L finish BA laser film | Acier inoxydable 304L finition BA film | 1.4301/1.4307 finish 2R 1sf | 106 | <90 | 4 | 7.78 | 4.97 | V24_30_90_G1546379 | J10W_G1549190 | 24.06 | 30.435 | 37.36 | 3354
RVS304 KGW 2z duplo | AISI304 2s Duplo |  | 1.4301 / 1.4307 - V2A 2s Duplo 1sF | 107 | <90 | 1 | 2.33 | 2.22 | V10_30_90_G1543228 | J10W_G1546910 | 10.585 | 12.86 | 18.885 | 3354
RVS304 KGW 2z duplo | AISI304 2s Duplo |  | 1.4301 / 1.4307 - V2A 2s Duplo 1sF | 107 | <90 | 1.5 | 3.05 | 2.21 | V10_30_90_G1543228 | J10W_G1546910 | 10.935 | 13.565 | 19.735 | 3354
RVS304 KGW 2z duplo | AISI304 2s Duplo |  | 1.4301 / 1.4307 - V2A 2s Duplo 1sF | 107 | <90 | 2 | 3.93 | 2.6 | V12_30_90_G1546377 | J10W_G1546910 | 12.965 | 16.23 | 21.065 | 3354
RVS304 KGW 2z duplo | AISI304 2s Duplo |  | 1.4301 / 1.4307 - V2A 2s Duplo 1sF | 107 | <90 | 3 | 6.41 | 5.24 | V24_30_90_G1546379 | J10W_G1549190 | 23.645 | 29.47 | 35.945 | 3354
RVS304L WGW finish 1D | AISI304L 1D | Tôle inox 304/304L làc finish 1D | 1.4301 / 1.4307 - V2A finish 1D | 108 | <90 | 4 | 7.83 | 5.12 | V24_30_90_G1546379 | J10W_G1549190 | 24.235 | 30.71 | 37.535 | 3354
RVS304L KGW 2z K320 1zf | AISI304L 2s 320 grid 1s coated |  | 1.4301 / 1.4307 - V2A 2s K320Si 1sF | 109 | <90 | 1 | 2.33 | 2.22 | V10_30_90_G1543228 | J10W_G1546910 | 10.585 | 12.86 | 18.885 | 3354
RVS304L KGW 2z K320 1zf | AISI304L 2s 320 grid 1s coated |  | 1.4301 / 1.4307 - V2A 2s K320Si 1sF | 109 | <90 | 1.5 | 3.05 | 2.21 | V10_30_90_G1543228 | J10W_G1546910 | 10.935 | 13.565 | 19.735 | 3354
RVS304L KGW 2z K320 1zf | AISI304L 2s 320 grid 1s coated |  | 1.4301 / 1.4307 - V2A 2s K320Si 1sF | 109 | <90 | 2 | 3.93 | 2.6 | V12_30_90_G1546377 | J10W_G1546910 | 12.965 | 16.23 | 21.065 | 3354
RVS304L KGW 2z K320 1zf | AISI304L 2s 320 grid 1s coated |  | 1.4301 / 1.4307 - V2A 2s K320Si 1sF | 109 | <90 | 3 | 6.41 | 5.24 | V24_30_90_G1546379 | J10W_G1549190 | 23.645 | 29.47 | 35.945 | 3354
RVS304L KGW K80 1zf 2 | AI304L 80 grit 1s coated | Tôle inox 304L làf gr80 1f | 1.4301/1.4307 V2A K80 1sF | 110 | <90 | 2 | 3.91 | 2.53 | V12_30_90_G1546377 | J10W_G1546910 | 12.885 | 16.105 | 20.985 | 3354
RVS316L KGW finish 2B | AISI316L 2B | Tôle inox 316/316L làf finish 2B | 1.4401 / 1.4404 - V4A finish 2B | 111 | <90 | 0.6 | 1.18 | 1.09 | V04_30_90_TC00073 | J10W_G1546910 | 5.68 | 6.815 | 9.28 | 3354
RVS316L KGW finish 2B | AISI316L 2B | Tôle inox 316/316L làf finish 2B | 1.4401 / 1.4404 - V4A finish 2B | 111 | <90 | 1 | 2.24 | 2.02 | V10_30_90_G1543228 | J10W_G1546910 | 10.34 | 12.47 | 18.64 | 3354
RVS316L KGW finish 2B | AISI316L 2B | Tôle inox 316/316L làf finish 2B | 1.4401 / 1.4404 - V4A finish 2B | 111 | <90 | 1.25 | 2.62 | 2.07 | V10_30_90_G1543228 | J10W_G1546910 | 10.58 | 12.925 | 19.13 | 3354
RVS316L KGW finish 2B | AISI316L 2B | Tôle inox 316/316L làf finish 2B | 1.4401 / 1.4404 - V4A finish 2B | 111 | <90 | 1.5 | 3 | 2.09 | V10_30_90_G1543228 | J10W_G1546910 | 10.79 | 13.335 | 19.59 | 3354
RVS316L KGW finish 2B | AISI316L 2B | Tôle inox 316/316L làf finish 2B | 1.4401 / 1.4404 - V4A finish 2B | 111 | <90 | 2 | 3.89 | 2.49 | V12_30_90_G1546377 | J10W_G1546910 | 12.835 | 16.025 | 20.935 | 3354
RVS316L KGW finish 2B | AISI316L 2B | Tôle inox 316/316L làf finish 2B | 1.4401 / 1.4404 - V4A finish 2B | 111 | <90 | 2.5 | 4.92 | 3.27 | V16_30_90_G1543226 | J10W_G1546910 | 16.53 | 20.625 | 26.23 | 3354
RVS316L KGW finish 2B | AISI316L 2B | Tôle inox 316/316L làf finish 2B | 1.4401 / 1.4404 - V4A finish 2B | 111 | <90 | 3 | 6.25 | 4.86 | V24_30_90_G1546379 | J10W_G1549190 | 23.185 | 28.74 | 35.485 | 3354
RVS316L KGW finish 2B | AISI316L 2B | Tôle inox 316/316L làf finish 2B | 1.4401 / 1.4404 - V4A finish 2B | 111 | <90 | 4 | 7.54 | 4.32 | V24_30_90_G1546379 | J10W_G1549190 | 23.29 | 29.22 | 36.59 | 3354
RVS316L KGW K240 1zf | AI316L 240 grit 1s coated | Tôle inox 316L làf gr240 1f | 1.4401/1.4404 V4A K240 1sF | 112 | <90 | 1 | 2.24 | 2.02 | V10_30_90_G1543228 | J10W_G1546910 | 10.34 | 12.47 | 18.64 | 3354
RVS316L KGW K240 1zf | AI316L 240 grit 1s coated | Tôle inox 316L làf gr240 1f | 1.4401/1.4404 V4A K240 1sF | 112 | <90 | 1.5 | 3 | 2.09 | V10_30_90_G1543228 | J10W_G1546910 | 10.79 | 13.335 | 19.59 | 3354
RVS316L KGW K240 1zf | AI316L 240 grit 1s coated | Tôle inox 316L làf gr240 1f | 1.4401/1.4404 V4A K240 1sF | 112 | <90 | 2 | 3.89 | 2.49 | V12_30_90_G1546377 | J10W_G1546910 | 12.835 | 16.025 | 20.935 | 3354
RVS316L KGW finish 2B 1zf | AISI316L 2B 1s coated | Tôle inox 316L làf fin 2B 1mm 1f | 1.4401 / 1.4404 V4A finish 2B 1sF | 113 | <90 | 1 | 2.24 | 2.05 | V10_30_90_G1543228 | J10W_G1546910 | 10.37 | 12.515 | 18.67 | 3354
RVS316L KGW finish 2B 1zf | AISI316L 2B 1s coated | Tôle inox 316L làf fin 2B 1mm 1f | 1.4401 / 1.4404 V4A finish 2B 1sF | 113 | <90 | 1.5 | 3 | 2.12 | V10_30_90_G1543228 | J10W_G1546910 | 10.82 | 13.38 | 19.62 | 3354
RVS316L KGW finish 2B 1zf | AISI316L 2B 1s coated | Tôle inox 316L làf fin 2B 1mm 1f | 1.4401 / 1.4404 V4A finish 2B 1sF | 113 | <90 | 2 | 3.88 | 2.52 | V12_30_90_G1546377 | J10W_G1546910 | 12.86 | 16.06 | 20.96 | 3354
RVS316L KGW finish 2B 1zf | AISI316L 2B 1s coated | Tôle inox 316L làf fin 2B 1mm 1f | 1.4401 / 1.4404 V4A finish 2B 1sF | 113 | <90 | 3 | 6.25 | 4.94 | V24_30_90_G1546379 | J10W_G1549190 | 23.265 | 28.86 | 35.565 | 3354
RVS316L KGW geborsteld 1zf | AISI316L brushed 1s |  | 1.4401 / 1.4404 V4A gebürstet 1sF | 114 | <90 | 1 | 2.24 | 2.02 | V10_30_90_G1543228 | J10W_G1546910 | 10.34 | 12.47 | 18.64 | 3354
RVS316L KGW geborsteld 1zf | AISI316L brushed 1s |  | 1.4401 / 1.4404 V4A gebürstet 1sF | 114 | <90 | 1.5 | 3 | 2.09 | V10_30_90_G1543228 | J10W_G1546910 | 10.79 | 13.335 | 19.59 | 3354
RVS316L KGW geborsteld 1zf | AISI316L brushed 1s |  | 1.4401 / 1.4404 V4A gebürstet 1sF | 114 | <90 | 2 | 3.89 | 2.49 | V12_30_90_G1546377 | J10W_G1546910 | 12.835 | 16.025 | 20.935 | 3354
RVS316L KGW geborsteld 1zf | AISI316L brushed 1s |  | 1.4401 / 1.4404 V4A gebürstet 1sF | 114 | <90 | 3 | 6.25 | 4.86 | V24_30_90_G1546379 | J10W_G1549190 | 23.185 | 28.74 | 35.485 | 3354
RVS316L KGW K320 1zf | AI316L 320 grit 1s coated | Tôle inox 316L làf gr320 1f | 1.4401/1.4404 V4A K320 1sF | 115 | <90 | 1 | 2.24 | 2.02 | V10_30_90_G1543228 | J10W_G1546910 | 10.34 | 12.47 | 18.64 | 3354
RVS316L KGW K320 1zf | AI316L 320 grit 1s coated | Tôle inox 316L làf gr320 1f | 1.4401/1.4404 V4A K320 1sF | 115 | <90 | 1.2 | 2.55 | 2.06 | V10_30_90_G1543228 | J10W_G1546910 | 10.535 | 12.84 | 19.035 | 3354
RVS316L KGW K320 1zf | AI316L 320 grit 1s coated | Tôle inox 316L làf gr320 1f | 1.4401/1.4404 V4A K320 1sF | 115 | <90 | 1.25 | 2.62 | 2.07 | V10_30_90_G1543228 | J10W_G1546910 | 10.58 | 12.925 | 19.13 | 3354
RVS316L KGW K320 1zf | AI316L 320 grit 1s coated | Tôle inox 316L làf gr320 1f | 1.4401/1.4404 V4A K320 1sF | 115 | <90 | 1.5 | 3 | 2.09 | V10_30_90_G1543228 | J10W_G1546910 | 10.79 | 13.335 | 19.59 | 3354
RVS316L KGW K320 1zf | AI316L 320 grit 1s coated | Tôle inox 316L làf gr320 1f | 1.4401/1.4404 V4A K320 1sF | 115 | <90 | 2 | 3.89 | 2.49 | V12_30_90_G1546377 | J10W_G1546910 | 12.835 | 16.025 | 20.935 | 3354
RVS316L KGW K320 1zf | AI316L 320 grit 1s coated | Tôle inox 316L làf gr320 1f | 1.4401/1.4404 V4A K320 1sF | 115 | <90 | 2.5 | 4.92 | 3.27 | V16_30_90_G1543226 | J10W_G1546910 | 16.53 | 20.625 | 26.23 | 3354
RVS316L KGW K320 1zf | AI316L 320 grit 1s coated | Tôle inox 316L làf gr320 1f | 1.4401/1.4404 V4A K320 1sF | 115 | <90 | 3 | 6.25 | 4.86 | V24_30_90_G1546379 | J10W_G1549190 | 23.185 | 28.74 | 35.485 | 3354
RVS316L KGW K320 1zf | AI316L 320 grit 1s coated | Tôle inox 316L làf gr320 1f | 1.4401/1.4404 V4A K320 1sF | 115 | <90 | 4 | 7.74 | 4.88 | V24_30_90_G1546379 | J10W_G1549190 | 23.95 | 30.26 | 37.25 | 3354
RVS304L KGW finish BA | RVS304L cold rolled finish BA | Inox 304/304L laminé à froid BA | 1.4301/1.4307 finish 2R | 116 | <90 | 2 | 3.91 | 2.53 | V12_30_90_G1546377 | J10W_G1546910 | 12.885 | 16.105 | 20.985 | 3354
RVS316L WGW finish 1D | AISI316L 1D | Tôle inox 316L làc finish 1D | 1.4401 / 1.4404 V4A finish 1D | 118 | <90 | 4 | 7.74 | 4.88 | V24_30_90_G1546379 | J10W_G1549190 | 23.95 | 30.26 | 37.25 | 3354
1.4539 finish 2E | 1.4539 finish 2E | 1.4539 finish 2E | 1.4539 finish 2E | 119 | <90 | 4 | 7.78 | 4.97 | V24_30_90_G1546379 | J10W_G1549190 | 24.06 | 30.435 | 37.36 | 3354
RVS441 KGW finish 2B |  |  |  | 121 | <90 | 1.5 | 3.01 | 2.13 | V10_30_90_G1543228 | J10W_G1546910 | 10.835 | 13.405 | 19.635 | 3354
RVS441 KGW finish 2B |  |  |  | 121 | <90 | 2 | 3.89 | 2.52 | V12_30_90_G1546377 | J10W_G1546910 | 12.865 | 16.07 | 20.965 | 3354
RVS321 kgw finish 2B | AISI321 finish 2B | Tôle inox 321 làf finish 2B | 1.4541 finish 2B | 129 | <90 | 1 | 2.32 | 2.19 | V10_30_90_G1543228 | J10W_G1546910 | 10.55 | 12.805 | 18.85 | 3354
RVS321 kgw finish 2B | AISI321 finish 2B | Tôle inox 321 làf finish 2B | 1.4541 finish 2B | 129 | <90 | 1.2 | 2.6 | 2.18 | V10_30_90_G1543228 | J10W_G1546910 | 10.68 | 13.07 | 19.18 | 3354
RVS321 kgw finish 2B | AISI321 finish 2B | Tôle inox 321 làf finish 2B | 1.4541 finish 2B | 129 | <90 | 1.5 | 3.03 | 2.16 | V10_30_90_G1543228 | J10W_G1546910 | 10.875 | 13.47 | 19.675 | 3354
RVS321 kgw finish 2B | AISI321 finish 2B | Tôle inox 321 làf finish 2B | 1.4541 finish 2B | 129 | <90 | 2 | 3.91 | 2.53 | V12_30_90_G1546377 | J10W_G1546910 | 12.885 | 16.105 | 20.985 | 3354
RVS321 kgw finish 2B | AISI321 finish 2B | Tôle inox 321 làf finish 2B | 1.4541 finish 2B | 129 | <90 | 3 | 6.37 | 5.15 | V24_30_90_G1546379 | J10W_G1549190 | 23.535 | 29.295 | 35.835 | 3354
RVS321 kgw finish 2B | AISI321 finish 2B | Tôle inox 321 làf finish 2B | 1.4541 finish 2B | 129 | <90 | 4 | 7.78 | 4.97 | V24_30_90_G1546379 | J10W_G1549190 | 24.06 | 30.435 | 37.36 | 3354
RVS430 KGW K240 1zf | AISI430 240 grid 1s coated | Tôle inox 430 LAF gr240 | 1.4016 K240Si 1sF | 131 | <90 | 0.8 | 1.98 | 2.05 | V10_30_90_G1543228 | J10W_G1546910 | 10.24 | 12.255 | 18.34 | 3354
RVS430 KGW K240 1zf | AISI430 240 grid 1s coated | Tôle inox 430 LAF gr240 | 1.4016 K240Si 1sF | 131 | <90 | 1 | 2.28 | 2.1 | V10_30_90_G1543228 | J10W_G1546910 | 10.44 | 12.63 | 18.74 | 3354
RVS430 KGW finish BA | AISI430 finish BA | Tôle inox 430 làf BA | 1.4016 finish 2R | 132 | <90 | 1 | 2.28 | 2.1 | V10_30_90_G1543228 | J10W_G1546910 | 10.44 | 12.63 | 18.74 | 3354
RVS430 KGW finish BA | AISI430 finish BA | Tôle inox 430 làf BA | 1.4016 finish 2R | 132 | <90 | 1.2 | 2.57 | 2.13 | V10_30_90_G1543228 | J10W_G1546910 | 10.615 | 12.965 | 19.115 | 3354
RVS430 KGW finish BA | AISI430 finish BA | Tôle inox 430 làf BA | 1.4016 finish 2R | 132 | <90 | 1.5 | 3.01 | 2.13 | V10_30_90_G1543228 | J10W_G1546910 | 10.835 | 13.405 | 19.635 | 3354
RVS430 KGW finish BA | AISI430 finish BA | Tôle inox 430 làf BA | 1.4016 finish 2R | 132 | <90 | 2 | 3.89 | 2.52 | V12_30_90_G1546377 | J10W_G1546910 | 12.865 | 16.07 | 20.965 | 3354
RVS430 KGW finish BA | AISI430 finish BA | Tôle inox 430 làf BA | 1.4016 finish 2R | 132 | <90 | 3 | 6.3 | 4.99 | V24_30_90_G1546379 | J10W_G1549190 | 23.34 | 28.985 | 35.64 | 3354
RVS430 KGW finish BA | AISI430 finish BA | Tôle inox 430 làf BA | 1.4016 finish 2R | 132 | <90 | 4 | 7.75 | 4.94 | V24_30_90_G1546379 | J10W_G1549190 | 24.015 | 30.36 | 37.315 | 3354
RVS430 KGW finish 2B | AISI430 finish 2B | Tôle inox RVS430 finish 2B | 1.4016 finish 2B | 133 | <90 | 2 | 3.89 | 2.52 | V12_30_90_G1546377 | J10W_G1546910 | 12.865 | 16.07 | 20.965 | 3354
RVS430 KGW finish 2B | AISI430 finish 2B | Tôle inox RVS430 finish 2B | 1.4016 finish 2B | 133 | <90 | 2.5 | 4.94 | 3.32 | V16_30_90_G1543226 | J10W_G1546910 | 16.59 | 20.72 | 26.29 | 3354
RVS430 KGW finish 2B | AISI430 finish 2B | Tôle inox RVS430 finish 2B | 1.4016 finish 2B | 133 | <90 | 3 | 6.3 | 4.99 | V24_30_90_G1546379 | J10W_G1549190 | 23.34 | 28.985 | 35.64 | 3354
RVS430 KGW finish 2B | AISI430 finish 2B | Tôle inox RVS430 finish 2B | 1.4016 finish 2B | 133 | <90 | 4 | 7.75 | 4.94 | V24_30_90_G1546379 | J10W_G1549190 | 24.015 | 30.36 | 37.315 | 3354
RVS430 KGW finish 2B | AISI430 finish 2B | Tôle inox RVS430 finish 2B | 1.4016 finish 2B | 146 | <90 | 4 | 7.73 | 4.87 | V24_30_90_G1546379 | J10W_G1549190 | 23.935 | 30.235 | 37.235 | 3354
RVS430 KGW finish BA 1zf | AISI430 finish BA 1zf | Tôle inox RVS430 finish BA 1zf | 1.4016 finish 2R 1zf | 134 | <90 | 1 | 2.28 | 2.1 | V10_30_90_G1543228 | J10W_G1546910 | 10.44 | 12.63 | 18.74 | 3354
RVS430 KGW finish BA 1zf | AISI430 finish BA 1zf | Tôle inox RVS430 finish BA 1zf | 1.4016 finish 2R 1zf | 134 | <90 | 1.5 | 3.01 | 2.13 | V10_30_90_G1543228 | J10W_G1546910 | 10.835 | 13.405 | 19.635 | 3354
RVS430 KGW finish BA 1zf | AISI430 finish BA 1zf | Tôle inox RVS430 finish BA 1zf | 1.4016 finish 2R 1zf | 134 | <90 | 2 | 3.89 | 2.52 | V12_30_90_G1546377 | J10W_G1546910 | 12.865 | 16.07 | 20.965 | 3354
RVS430 KGW finish BA 1zf | AISI430 finish BA 1zf | Tôle inox RVS430 finish BA 1zf | 1.4016 finish 2R 1zf | 134 | <90 | 3 | 6.3 | 4.99 | V24_30_90_G1546379 | J10W_G1549190 | 23.34 | 28.985 | 35.64 | 3354
RVS430 KGW finish BA 1zf | AISI430 finish BA 1zf | Tôle inox RVS430 finish BA 1zf | 1.4016 finish 2R 1zf | 134 | <90 | 4 | 7.75 | 4.94 | V24_30_90_G1546379 | J10W_G1549190 | 24.015 | 30.36 | 37.315 | 3354
RVS430 KGW finish BA 1zf | AISI430 KGW finish BA | Tôle inox RVS430 Finish BA | 1.4016 KGW Finish 2R | 138 | <90 | 4 | 7.75 | 4.94 | V24_30_90_G1546379 | J10W_G1549190 | 24.015 | 30.36 | 37.315 | 3354
RVS430 KGW K320 1zf | AISI430 320 grit 1sF | Tôle inox RVS430 320gr 1sf | 1.4016 K320 1sF | 136 | <90 | 0.8 | 2.04 | 2.17 | V10_30_90_G1543228 | J10W_G1546910 | 10.39 | 12.495 | 18.49 | 3354
RVS430 KGW K320 1zf | AISI430 320 grit 1sF | Tôle inox RVS430 320gr 1sf | 1.4016 K320 1sF | 136 | <90 | 1 | 2.32 | 2.19 | V10_30_90_G1543228 | J10W_G1546910 | 10.55 | 12.805 | 18.85 | 3354
RVS430 KGW K320 1zf | AISI430 320 grit 1sF | Tôle inox RVS430 320gr 1sf | 1.4016 K320 1sF | 136 | <90 | 1.2 | 2.6 | 2.18 | V10_30_90_G1543228 | J10W_G1546910 | 10.68 | 13.07 | 19.18 | 3354
RVS430 KGW K320 1zf | AISI430 320 grit 1sF | Tôle inox RVS430 320gr 1sf | 1.4016 K320 1sF | 136 | <90 | 1.5 | 3.03 | 2.16 | V10_30_90_G1543228 | J10W_G1546910 | 10.875 | 13.47 | 19.675 | 3354
RVS430 KGW K320 1zf | AISI430 320 grit 1sF | Tôle inox RVS430 320gr 1sf | 1.4016 K320 1sF | 136 | <90 | 2 | 3.91 | 2.53 | V12_30_90_G1546377 | J10W_G1546910 | 12.885 | 16.105 | 20.985 | 3354
RVS430 KGW geborsteld 1zf | AISI430 brushed 1sF 2 | Tôle inox RVS430 brossage 1f 2 | 1.4016 gebürstet 1sF 2 | 137 | <90 | 2 | 3.89 | 2.52 | V12_30_90_G1546377 | J10W_G1546910 | 12.865 | 16.07 | 20.965 | 3354
RVS430 kgw finish 2J Scotch Brite 1zf | AISI430 cr finish 2J Scotch Brite1s coated | Tôle inox 340 finition 2J Scotch Brite 1f | 1.4016 kgw finish 2J Scotch Brite 1sF | 139 | <90 | 1 | 2.28 | 2.1 | V10_30_90_G1543228 | J10W_G1546910 | 10.44 | 12.63 | 18.74 | 3354
RVS430 kgw finish 2J Scotch Brite 1zf | AISI430 cr finish 2J Scotch Brite1s coated | Tôle inox 340 finition 2J Scotch Brite 1f | 1.4016 kgw finish 2J Scotch Brite 1sF | 139 | <90 | 1.5 | 3.01 | 2.13 | V10_30_90_G1543228 | J10W_G1546910 | 10.835 | 13.405 | 19.635 | 3354
RVS430 kgw finish 2J Scotch Brite 1zf | AISI430 cr finish 2J Scotch Brite1s coated | Tôle inox 340 finition 2J Scotch Brite 1f | 1.4016 kgw finish 2J Scotch Brite 1sF | 139 | <90 | 2 | 3.89 | 2.52 | V12_30_90_G1546377 | J10W_G1546910 | 12.865 | 16.07 | 20.965 | 3354
RVS304 kgw finish 2J Scotch Brite 1zf | RVS304 cr finish 2J Scotch Brite 1s coated | Tôle inox 304 finition 2J Scotch Brite 1f | 1.4301 kgw finish 2J Scotch Brite 1sF | 140 | <90 | 1 | 2 | 1.38 | V10_30_90_G1543228 | J10W_G1546910 | 9.58 | 11.27 | 17.88 | 3354
RVS304 kgw finish 2J Scotch Brite 1zf | RVS304 cr finish 2J Scotch Brite 1s coated | Tôle inox 304 finition 2J Scotch Brite 1f | 1.4301 kgw finish 2J Scotch Brite 1sF | 140 | <90 | 1.5 | 2.75 | 1.38 | V10_30_90_G1543228 | J10W_G1546910 | 9.955 | 12.02 | 18.755 | 3354
RVS304 kgw finish 2J Scotch Brite 1zf | RVS304 cr finish 2J Scotch Brite 1s coated | Tôle inox 304 finition 2J Scotch Brite 1f | 1.4301 kgw finish 2J Scotch Brite 1sF | 140 | <90 | 2 | 3.58 | 1.57 | V12_30_90_G1546377 | J10W_G1546910 | 11.76 | 14.335 | 19.86 | 3354
RVS304 kgw finish 2J Scotch Brite 1zf | RVS304 cr finish 2J Scotch Brite 1s coated | Tôle inox 304 finition 2J Scotch Brite 1f | 1.4301 kgw finish 2J Scotch Brite 1sF | 140 | <90 | 2.5 | 4.48 | 1.95 | V16_30_90_G1543226 | J10W_G1546910 | 14.99 | 18.205 | 24.69 | 3354
RVS304 kgw finish 2J Scotch Brite 1zf | RVS304 cr finish 2J Scotch Brite 1s coated | Tôle inox 304 finition 2J Scotch Brite 1f | 1.4301 kgw finish 2J Scotch Brite 1sF | 140 | <90 | 4 | 7.12 | 3.02 | V24_30_90_G1546379 | J10W_G1549190 | 21.78 | 26.85 | 35.08 | 3354
RVS 1.4003 KGW finish 2B 2 | AISI 1.4003 2B |  | 1.4003 finish 2B | 141 | <90 | 1.5 | 2.75 | 1.4 | V10_30_90_G1543228 | J10W_G1546910 | 9.975 | 12.05 | 18.775 | 3354
RVS 1.4003 KGW finish 2B 2 | AISI 1.4003 2B |  | 1.4003 finish 2B | 141 | <90 | 2 | 3.58 | 1.58 | V12_30_90_G1546377 | J10W_G1546910 | 11.77 | 14.35 | 19.87 | 3354
RVS 1.4003 KGW finish 2B 2 | AISI 1.4003 2B |  | 1.4003 finish 2B | 141 | <90 | 3 | 5.56 | 2.94 | V24_30_90_G1546379 | J10W_G1546910 | 20.92 | 25.17 | 33.22 | 3354
RVS 1.4003 KGW finish 2B 2 | AISI 1.4003 2B |  | 1.4003 finish 2B | 141 | <90 | 4 | 7.12 | 3.05 | V24_30_90_G1546379 | J10W_G1549190 | 21.81 | 26.895 | 35.11 | 3354
1.4828 wgw finish 1D | 1.4828 wgw finish 1D | 1.4828 wgw finish 1D | 1.4828 wgw finish 1D | 145 | <90 | 1.5 | 3 | 2.09 | V10_30_90_G1543228 | J10W_G1546910 | 10.79 | 13.335 | 19.59 | 3354
1.4828 wgw finish 1D | 1.4828 wgw finish 1D | 1.4828 wgw finish 1D | 1.4828 wgw finish 1D | 145 | <90 | 3 | 6.24 | 4.82 | V24_30_90_G1546379 | J10W_G1546910 | 23.14 | 28.67 | 35.44 | 3354
RVS316L kgw finish 2J Scotch Brite 1zf | RVS316L cr finish 2J Scotch Brite1s coated | Tôle inox 316 finition 2J Scotch Brite 1f | 1.4044 kgw finish 2J Scotch Brite 1sF | 147 | <90 | 1 | 2.24 | 2.02 | V10_30_90_G1543228 | J10W_G1546910 | 10.34 | 12.47 | 18.64 | 3354
RVS304 geperforeerd R0,6 T1,5 14,5% | 1.4301 perforated R0,6 T1,5 14,5% | 1.4301 perfo R0,6 T1,5 14,5% | 1.4301 Lochblech R0,6 T1,5 14,5% | 148 | <90 | 0.4 | 1.18 | 1.33 | V10_30_90_G1543228 | J10W_G1546910 | 9.12 | 10.375 | 16.82 | 3354
RVS430 KGW finish BA | AISI430 finish BA | Tôle inox 430 làf BA | 1.4016 finish 2R | 151 | <90 | 1 | 2.28 | 2.1 | V10_30_90_G1543228 | J10W_G1546910 | 10.44 | 12.63 | 18.74 | 3354
RVS304 kgw mirror 8 1zf 2 laags 1 | AISI304L mirror 8 1s double film | Tôle inox 304 làf finish mirror 8 1f double | 1.4301 mirror 8 1sf 2 Schichten | 152 | <90 | 1 | 2.32 | 2.19 | V10_30_90_G1543228 | J10W_G1546910 | 10.55 | 12.805 | 18.85 | 3354
RVS304 kgw mirror 8 1zf 2 laags 1 | AISI304L mirror 8 1s double film | Tôle inox 304 làf finish mirror 8 1f double | 1.4301 mirror 8 1sf 2 Schichten | 152 | <90 | 1.5 | 3.03 | 2.16 | V10_30_90_G1543228 | J10W_G1546910 | 10.875 | 13.47 | 19.675 | 3354
RVS304 kgw mirror 8 1zf 2 laags 1 | AISI304L mirror 8 1s double film | Tôle inox 304 làf finish mirror 8 1f double | 1.4301 mirror 8 1sf 2 Schichten | 152 | <90 | 2 | 3.91 | 2.53 | V12_30_90_G1546377 | J10W_G1546910 | 12.885 | 16.105 | 20.985 | 3354
RVS304 kgw mirror 8 1zf 2 laags 1 | AISI304L mirror 8 1s double film | Tôle inox 304 làf finish mirror 8 1f double | 1.4301 mirror 8 1sf 2 Schichten | 152 | <90 | 3 | 6.37 | 5.15 | V24_30_90_G1546379 | J10W_G1549190 | 23.535 | 29.295 | 35.835 | 3354
RVS304 KGW 2R (BA) 5WL | AISI304 2R (BA) 5WL | Tôle inox 304/304L làf 5WL fin 2R (BA) 0,8mm | 1.4301 finish 2R (BA)5WL | 153 | <90 | 0.8 | 2.04 | 2.17 | V10_30_90_G1543228 | J10W_G1546910 | 10.39 | 12.495 | 18.49 | 3354
RVS304 KGW 2R (BA) 5WL | AISI304 2R (BA) 5WL | Tôle inox 304/304L làf 5WL fin 2R (BA) 0,8mm | 1.4301 finish 2R (BA)5WL | 153 | <90 | 1 | 2.32 | 2.19 | V10_30_90_G1543228 | J10W_G1546910 | 10.55 | 12.805 | 18.85 | 3354
RVS304 KGW 2R (BA) 5WL | AISI304 2R (BA) 5WL | Tôle inox 304/304L làf 5WL fin 2R (BA) 0,8mm | 1.4301 finish 2R (BA)5WL | 153 | <90 | 1.5 | 3.03 | 2.16 | V10_30_90_G1543228 | J10W_G1546910 | 10.875 | 13.47 | 19.675 | 3354
RVS304 KGW 2R (BA) 5WL | AISI304 2R (BA) 5WL | Tôle inox 304/304L làf 5WL fin 2R (BA) 0,8mm | 1.4301 finish 2R (BA)5WL | 153 | <90 | 2 | 3.91 | 2.53 | V12_30_90_G1546377 | J10W_G1546910 | 12.885 | 16.105 | 20.985 | 3354
RVS304 kgw SMKaro 1zf | RVS304 kgw SMKaro 1zf | RVS304 kgw SMKaro 1zf | RVS304 kgw SMKaro 1zf | 155 | <90 | 1 | 2.24 | 2.05 | V10_30_90_G1543228 | J10W_G1546910 | 10.37 | 12.515 | 18.67 | 3354
RVS430 KGW Linnen Structuur 1mm | AISI 430 Linnen Structure 1mm |  | 1.4016 V2A Linnen Struktur 1mm | 156 | <90 | 1 | 2.28 | 2.1 | V10_30_90_G1543228 | J10W_G1546910 | 10.44 | 12.63 | 18.74 | 3354
RVS304 kgw zonmotief geciseleerd D50 1zf | AISI304 sun pattern D50 1sf | Tôle inox 304L làf motif bouchonné D50 1f | 1.4301 finish 2B marmoriert D50 1sf | 159 | <90 | 0.8 | 2.04 | 2.17 | V10_30_90_G1543228 | J10W_G1546910 | 10.39 | 12.495 | 18.49 | 3354
RVS304 kgw zonmotief geciseleerd D50 1zf | AISI304 sun pattern D50 1sf | Tôle inox 304L làf motif bouchonné D50 1f | 1.4301 finish 2B marmoriert D50 1sf | 159 | <90 | 2 | 3.91 | 2.53 | V12_30_90_G1546377 | J10W_G1546910 | 12.885 | 16.105 | 20.985 | 3354
RVS304L kgw linnenstructuur finish BA 1zf | RVS304L cr linen pattern finish BA 1sf | Tôle inox 304L làf texture lin finish BA 1F | 1.4307 kgw Leinenstruktur finish 2R 1sF | 160 | <90 | 0.8 | 2.04 | 2.17 | V10_30_90_G1543228 | J10W_G1546910 | 10.39 | 12.495 | 18.49 | 3354
RVS304L kgw linnenstructuur finish BA 1zf | RVS304L cr linen pattern finish BA 1sf | Tôle inox 304L làf texture lin finish BA 1F | 1.4307 kgw Leinenstruktur finish 2R 1sF | 160 | <90 | 1 | 2.32 | 2.19 | V10_30_90_G1543228 | J10W_G1546910 | 10.55 | 12.805 | 18.85 | 3354
RVS304L kgw linnenstructuur finish BA 1zf | RVS304L cr linen pattern finish BA 1sf | Tôle inox 304L làf texture lin finish BA 1F | 1.4307 kgw Leinenstruktur finish 2R 1sF | 160 | <90 | 1.5 | 3.03 | 2.16 | V10_30_90_G1543228 | J10W_G1546910 | 10.875 | 13.47 | 19.675 | 3354
RVS316Ti KGW finish 2B | RVS316Ti KGW finish 2B | RVS316Ti KGW finish 2B | RVS316Ti KGW finish 2B | 161 | <90 | 0.8 | 1.93 | 1.95 | V10_30_90_G1543228 | J10W_G1546910 | 10.115 | 12.055 | 18.215 | 3354
RVS316Ti KGW finish 2B | RVS316Ti KGW finish 2B | RVS316Ti KGW finish 2B | RVS316Ti KGW finish 2B | 161 | <90 | 1 | 2.24 | 2.02 | V10_30_90_G1543228 | J10W_G1546910 | 10.34 | 12.47 | 18.64 | 3354
RVS316Ti KGW finish 2B | RVS316Ti KGW finish 2B | RVS316Ti KGW finish 2B | RVS316Ti KGW finish 2B | 161 | <90 | 1.5 | 3 | 2.09 | V10_30_90_G1543228 | J10W_G1546910 | 10.79 | 13.335 | 19.59 | 3354
RVS316Ti KGW finish 2B | RVS316Ti KGW finish 2B | RVS316Ti KGW finish 2B | RVS316Ti KGW finish 2B | 161 | <90 | 2 | 3.89 | 2.49 | V12_30_90_G1546377 | J10W_G1546910 | 12.835 | 16.025 | 20.935 | 3354
RVS316Ti KGW finish 2B | RVS316Ti KGW finish 2B | RVS316Ti KGW finish 2B | RVS316Ti KGW finish 2B | 161 | <90 | 2.5 | 4.92 | 3.27 | V16_30_90_G1543226 | J10W_G1546910 | 16.53 | 20.625 | 26.23 | 3354
RVS316Ti KGW finish 2B | RVS316Ti KGW finish 2B | RVS316Ti KGW finish 2B | RVS316Ti KGW finish 2B | 161 | <90 | 3 | 6.25 | 4.86 | V24_30_90_G1546379 | J10W_G1549190 | 23.185 | 28.74 | 35.485 | 3354
RVS316Ti KGW finish 2B | RVS316Ti KGW finish 2B | RVS316Ti KGW finish 2B | RVS316Ti KGW finish 2B | 161 | <90 | 4 | 7.74 | 4.88 | V24_30_90_G1546379 | J10W_G1549190 | 23.95 | 30.26 | 37.25 | 3354
1.4541 | 1.4541 | 1.4541 | 1.4541 | 171 | <90 | 1.5 | 3 | 2.09 | V10_30_90_G1543228 | J10W_G1546910 | 10.79 | 13.335 | 19.59 | 3354
1.4541 | 1.4541 | 1.4541 | 1.4541 | 171 | <90 | 2 | 3.89 | 2.49 | V12_30_90_G1546377 | J10W_G1546910 | 12.835 | 16.025 | 20.935 | 3354
1.4541 | 1.4541 | 1.4541 | 1.4541 | 171 | <90 | 3 | 6.25 | 4.86 | V24_30_90_G1546379 | J10W_G1549190 | 23.185 | 28.74 | 35.485 | 3354
1.4541 | 1.4541 | 1.4541 | 1.4541 | 171 | <90 | 4 | 7.74 | 4.88 | V24_30_90_G1546379 | J10W_G1549190 | 23.95 | 30.26 | 37.25 | 3354
RVS310/314 1.4841 | 1.4841 | 1.4841 | 1.4841 | 172 | <90 | 1.5 | 3 | 2.09 | V10_30_90_G1543228 | J10W_G1546910 | 10.79 | 13.335 | 19.59 | 3354
RVS310/314 1.4841 | 1.4841 | 1.4841 | 1.4841 | 172 | <90 | 2 | 3.88 | 2.49 | V12_30_90_G1546377 | J10W_G1546910 | 12.83 | 16.015 | 20.93 | 3354
RVS310/314 1.4841 | 1.4841 | 1.4841 | 1.4841 | 172 | <90 | 3 | 6.25 | 4.85 | V24_30_90_G1546379 | J10W_G1549190 | 23.175 | 28.725 | 35.475 | 3354
RVS310/314 1.4841 | 1.4841 | 1.4841 | 1.4841 | 172 | <90 | 4 | 7.73 | 4.87 | V24_30_90_G1546379 | J10W_G1549190 | 23.935 | 30.235 | 37.235 | 3354
RVS310S 1.4845 2B 1zf | AISI310S 1.4845 2B 1zf | Tôle inox 310S 1.4845 2B 1zf | 1.4845 2B 1zf | 173 | <90 | 1.5 | 3 | 2.09 | V10_30_90_G1543228 | J10W_G1546910 | 10.79 | 13.335 | 19.59 | 3354
Verenstaal 1.4310 | 1.4310 | Acier à ressort 1.4310 | Federstahl 1.4310 | 179 | <90 | 0.8 | 2.04 | 2.17 | V10_30_90_G1543228 | J10W_G1546910 | 10.39 | 12.495 | 18.49 | 3354
Verenstaal 1.4310 | 1.4310 | Acier à ressort 1.4310 | Federstahl 1.4310 | 179 | <90 | 1.6 | 3.17 | 2.15 | V10_30_90_G1543228 | J10W_G1546910 | 10.935 | 13.595 | 19.835 | 3354
Duplex 1.4462/UNS S31803 KGW 2E | Duplex 1.4462/UNS S31803 CR 2E | Duplex 1.4462/UNS S31803 làf 2E | Duplex 1.4462/UNS S31803 KGW 2E | 180 | <90 | 1 | 1.96 | 1.3 | V10_30_90_G1543228 | J10W_G1546910 | 9.48 | 11.11 | 17.78 | 3354
Duplex 1.4462/UNS S31803 KGW 2E | Duplex 1.4462/UNS S31803 CR 2E | Duplex 1.4462/UNS S31803 làf 2E | Duplex 1.4462/UNS S31803 KGW 2E | 180 | <90 | 1.5 | 2.72 | 1.31 | V10_30_90_G1543228 | J10W_G1546910 | 9.87 | 11.885 | 18.67 | 3354
Duplex 1.4462/UNS S31803 KGW 2E | Duplex 1.4462/UNS S31803 CR 2E | Duplex 1.4462/UNS S31803 làf 2E | Duplex 1.4462/UNS S31803 KGW 2E | 180 | <90 | 2 | 3.55 | 1.47 | V12_30_90_G1546377 | J10W_G1546910 | 11.645 | 14.155 | 19.745 | 3354
Duplex 1.4462/UNS S31803 KGW 2E | Duplex 1.4462/UNS S31803 CR 2E | Duplex 1.4462/UNS S31803 làf 2E | Duplex 1.4462/UNS S31803 KGW 2E | 180 | <90 | 3 | 5.53 | 2.86 | V24_30_90_G1546379 | J10W_G1549190 | 20.825 | 25.02 | 33.125 | 3354
1.4828 V2A Finish 2BB-2R | AISI 309 1.4828 finish 2BB-2R | Tôle inox 1.4828 finish 2BB-2R | 1.4828 V2A finish 2BB-2R | 181 | <90 | 1.5 | 3 | 2.09 | V10_30_90_G1543228 | J10W_G1546910 | 10.79 | 13.335 | 19.59 | 3354
1.4828 V2A Finish 2BB-2R | AISI 309 1.4828 finish 2BB-2R | Tôle inox 1.4828 finish 2BB-2R | 1.4828 V2A finish 2BB-2R | 181 | <90 | 2 | 3.88 | 2.49 | V12_30_90_G1546377 | J10W_G1546910 | 12.83 | 16.015 | 20.93 | 3354
1.4828 V2A Finish 2BB-2R | AISI 309 1.4828 finish 2BB-2R | Tôle inox 1.4828 finish 2BB-2R | 1.4828 V2A finish 2BB-2R | 181 | <90 | 3 | 6.25 | 4.85 | V24_30_90_G1546379 | J10W_G1549190 | 23.175 | 28.725 | 35.475 | 3354
RVS304 KGW tweezijdig geslepen K120 | AISI304L two sided grid K120 | Tôle inox 304/304L làf Gr120 | 1.4301 V2A beidseitig geschliffen K120 | 185 | <90 | 0.8 | 1.98 | 2.05 | V10_30_90_G1543228 | J10W_G1546910 | 10.24 | 12.255 | 18.34 | 3354
RVS304 KGW tweezijdig geslepen K120 | AISI304L two sided grid K120 | Tôle inox 304/304L làf Gr120 | 1.4301 V2A beidseitig geschliffen K120 | 185 | <90 | 1.25 | 2.64 | 2.13 | V10_30_90_G1543228 | J10W_G1546910 | 10.65 | 13.035 | 19.2 | 3354
RVS304 KGW tweezijdig geslepen K120 | AISI304L two sided grid K120 | Tôle inox 304/304L làf Gr120 | 1.4301 V2A beidseitig geschliffen K120 | 185 | <90 | 1.5 | 3.01 | 2.13 | V10_30_90_G1543228 | J10W_G1546910 | 10.835 | 13.405 | 19.635 | 3354
RVS441 KGW finish 2B 1,5mm - | 1.4509 cold rolled finish2B 1,5mm - | Tôle inox 1.4509 làf finish 2B 1,5mm - | 1.4509 Verfahren 2B 1,5mm - | 188 | <90 | 1.5 | 3.01 | 2.13 | V10_30_90_G1543228 | J10W_G1546910 | 10.835 | 13.405 | 19.635 | 3354
1.4828 kgw finish BA | 1.4828 cold rolled finish BA | 1.4828 làf finition 2R | 1.4828 kgw finish 2R | 190 | <90 | 1 | 2.24 | 2.02 | V10_30_90_G1543228 | J10W_G1546910 | 10.34 | 12.47 | 18.64 | 3354
RVS316L KGW finish 2B 1mm - G&D | AISI316L 2B 1mm - G&D | Tôle inox 316L làf finish 2B 1mm - G&D | 1.4401/1.4404 - V4A finish 2B 1mm - G&D | 197 | <90 | 1 | 2.24 | 2.02 | V10_30_90_G1543228 | J10W_G1546910 | 10.34 | 12.47 | 18.64 | 3354
RVS316L KGW finish 2B 1mm - G&D | AISI316L 2B 1mm - G&D | Tôle inox 316L làf finish 2B 1mm - G&D | 1.4401/1.4404 - V4A finish 2B 1mm - G&D | 197 | <90 | 3 | 6.25 | 4.86 | V24_30_90_G1546379 | J10W_G1549190 | 23.185 | 28.74 | 35.485 | 3354
KGW DC01 | CRS CR4 | CRS CR4 | DC01 / ST 1203 geb. + geölt | 201 | <90 | 0.75 | 1.73 | 1.64 | V10_30_90_G1543228 | J10W_G1546910 | 9.705 | 11.39 | 17.755 | 3354
KGW DC01 | CRS CR4 | CRS CR4 | DC01 / ST 1203 geb. + geölt | 201 | <90 | 0.8 | 1.8 | 1.63 | V10_30_90_G1543228 | J10W_G1546910 | 9.73 | 11.445 | 17.83 | 3354
KGW DC01 | CRS CR4 | CRS CR4 | DC01 / ST 1203 geb. + geölt | 201 | <90 | 1 | 2.08 | 1.62 | V10_30_90_G1543228 | J10W_G1546910 | 9.86 | 11.71 | 18.16 | 3354
KGW DC01 | CRS CR4 | CRS CR4 | DC01 / ST 1203 geb. + geölt | 201 | <90 | 1.25 | 2.44 | 1.62 | V10_30_90_G1543228 | J10W_G1546910 | 10.04 | 12.07 | 18.59 | 3354
KGW DC01 | CRS CR4 | CRS CR4 | DC01 / ST 1203 geb. + geölt | 201 | <90 | 1.5 | 2.81 | 1.61 | V10_30_90_G1543228 | J10W_G1546910 | 10.215 | 12.425 | 19.015 | 3354
KGW DC01 | CRS CR4 | CRS CR4 | DC01 / ST 1203 geb. + geölt | 201 | <90 | 2 | 3.65 | 1.85 | V12_30_90_G1546377 | J10W_G1546910 | 12.075 | 14.825 | 20.175 | 3354
KGW DC01 | CRS CR4 | CRS CR4 | DC01 / ST 1203 geb. + geölt | 201 | <90 | 2.5 | 4.58 | 2.34 | V16_30_90_G1543226 | J10W_G1546910 | 15.43 | 18.89 | 25.13 | 3354
KGW DC01 | CRS CR4 | CRS CR4 | DC01 / ST 1203 geb. + geölt | 201 | <90 | 3 | 5.78 | 3.65 | V24_30_90_G1546379 | J10W_G1549190 | 21.74 | 26.455 | 34.04 | 3354
WGW S235JR geb. geolied | HRS 14 HR pickled & oiled | HRS 14 HR pickled & oiled | 1.0038 S235JR geb. + geölt | 202 | <90 | 1.5 | 2.71 | 1.29 | V10_30_90_G1543228 | J10W_G1546910 | 9.845 | 11.845 | 18.645 | 3354
WGW S235JR geb. geolied | HRS 14 HR pickled & oiled | HRS 14 HR pickled & oiled | 1.0038 S235JR geb. + geölt | 202 | <90 | 2 | 3.53 | 1.43 | V12_30_90_G1546377 | J10W_G1546910 | 11.595 | 14.075 | 19.695 | 3354
WGW S235JR geb. geolied | HRS 14 HR pickled & oiled | HRS 14 HR pickled & oiled | 1.0038 S235JR geb. + geölt | 202 | <90 | 2.5 | 4.4 | 1.72 | V16_30_90_G1543226 | J10W_G1546910 | 14.72 | 17.78 | 24.42 | 3354
WGW S235JR geb. geolied | HRS 14 HR pickled & oiled | HRS 14 HR pickled & oiled | 1.0038 S235JR geb. + geölt | 202 | <90 | 3 | 5.49 | 2.76 | V24_30_90_G1546379 | J10W_G1549190 | 20.705 | 24.83 | 33.005 | 3354
WGW S235JR geb. geolied | HRS 14 HR pickled & oiled | HRS 14 HR pickled & oiled | 1.0038 S235JR geb. + geölt | 202 | <90 | 4 | 7.03 | 2.76 | V24_30_90_G1546379 | J10W_G1549190 | 21.475 | 26.37 | 34.775 | 3354
WGW S420MC geb. geolied | HRS 50F45 pickled & oiled | S420MC décapée et huilée | S420MC geb.+ geölt | 203 | <90 | 1.5 | 2.68 | 1.18 | V10_30_90_G1543228 | J10W_G1546910 | 9.72 | 11.65 | 18.52 | 3354
WGW S420MC geb. geolied | HRS 50F45 pickled & oiled | S420MC décapée et huilée | S420MC geb.+ geölt | 203 | <90 | 2 | 3.49 | 1.28 | V12_30_90_G1546377 | J10W_G1546910 | 11.425 | 13.81 | 19.525 | 3354
WGW S420MC geb. geolied | HRS 50F45 pickled & oiled | S420MC décapée et huilée | S420MC geb.+ geölt | 203 | <90 | 3 | 5.39 | 2.45 | V24_30_90_G1546379 | J10W_G1549190 | 20.345 | 24.265 | 32.645 | 3354
WGW S420MC geb. geolied | HRS 50F45 pickled & oiled | S420MC décapée et huilée | S420MC geb.+ geölt | 203 | <90 | 4 | 6.95 | 2.46 | V24_30_90_G1546379 | J10W_G1549190 | 21.135 | 25.84 | 34.435 | 3354
Ympress 250C geb. geolied | Ympress 250C pickled & oiled | Tôle décapée làc Ympress 250C Laser 2mm | Ympress 250C geb.+ geölt | 204 | <90 | 3 | 5.67 | 3.32 | V24_30_90_G1546379 | J10W_G1549190 | 21.355 | 25.85 | 33.655 | 3354
Ympress 250C geb. geolied | Ympress 250C pickled & oiled | Tôle décapée làc Ympress 250C Laser 2mm | Ympress 250C geb.+ geölt | 204 | <90 | 4 | 7.18 | 3.28 | V24_30_90_G1546379 | J10W_G1549190 | 22.07 | 27.3 | 35.37 | 3354
WGW S235JR walsblauw | HRS 14 HR | Tôle laminée à chaud S235JR | 1.0038 S235JR walzblau | 205 | <90 | 2 | 3.61 | 1.71 | V12_30_90_G1546377 | J10W_G1546910 | 11.915 | 14.575 | 20.015 | 3354
WGW S235JR walsblauw | HRS 14 HR | Tôle laminée à chaud S235JR | 1.0038 S235JR walzblau | 205 | <90 | 4 | 7.19 | 3.33 | V24_30_90_G1546379 | J10W_G1549190 | 22.125 | 27.385 | 35.425 | 3354
WGW S355MC walsblauw | HRS 46F40 | HRS 46F40 | 1.0976 S355MC walzblau | 206 | <90 | 2 | 3.55 | 1.47 | V12_30_90_G1546377 | J10W_G1546910 | 11.645 | 14.155 | 19.745 | 3354
WGW S355MC walsblauw | HRS 46F40 | HRS 46F40 | 1.0976 S355MC walzblau | 206 | <90 | 3 | 5.53 | 2.86 | V24_30_90_G1546379 | J10W_G1549190 | 20.825 | 25.02 | 33.125 | 3354
WGW S355MC walsblauw | HRS 46F40 | HRS 46F40 | 1.0976 S355MC walzblau | 206 | <90 | 4 | 7.06 | 2.83 | V24_30_90_G1546379 | J10W_G1549190 | 21.56 | 26.505 | 34.86 | 3354
WGW S700MC walsblauw | HRS 75F70 | HRS 75F70 | S700MC walzblau | 207 | <90 | 2 | 3.51 | 1.3 | V16_30_90_G1543226 | J10W_G1546910 | 13.855 | 16.26 | 23.055 | 3354
WGW S700MC walsblauw | HRS 75F70 | HRS 75F70 | S700MC walzblau | 207 | <90 | 3 | 5.33 | 2.23 | V24_30_90_G1546379 | J10W_G1549190 | 20.095 | 23.875 | 32.395 | 3354
WGW S355MC gebeitst geolied | HRS 46F40 pickled & oiled | Tôle décapée làc S355MC huilée | 1.0976 S355MC geb. + geölt | 208 | <90 | 1.5 | 2.72 | 1.31 | V10_30_90_G1543228 | J10W_G1546910 | 9.87 | 11.885 | 18.67 | 3354
WGW S355MC gebeitst geolied | HRS 46F40 pickled & oiled | Tôle décapée làc S355MC huilée | 1.0976 S355MC geb. + geölt | 208 | <90 | 2 | 3.67 | 1.83 | V16_30_90_G1543226 | J10W_G1546910 | 14.465 | 17.215 | 23.665 | 3354
|  |  |  | 162 | <90 | 3 | 6.25 | 4.86 | V24_30_90_G1546379 | J10W_G1549190 | 23.185 | 28.74 | 35.485 | 3354
|  |  |  | 191 | <90 | 3 | 6.04 | 4.31 | V24_30_90_G1546379 | J10W_G1549190 | 22.53 | 27.705 | 34.83 | 3354
WGW S355MC gebeitst geolied | HRS 46F40 pickled & oiled | Tôle décapée làc S355MC huilée | 1.0976 S355MC geb. + geölt | 208 | <90 | 3 | 5.53 | 2.86 | V24_30_90_G1546379 | J10W_G1549190 | 20.825 | 25.02 | 33.125 | 3354
KGW CorTen A | CorTen A | Tôle làc CorTen A | 1.8946 CorTen A | 210 | <90 | 1 | 1.96 | 1.3 | V10_30_90_G1543228 | J10W_G1546910 | 9.48 | 11.11 | 17.78 | 3354
KGW CorTen A | CorTen A | Tôle làc CorTen A | 1.8946 CorTen A | 210 | <90 | 1.5 | 2.78 | 1.47 | V12_30_90_G1546377 | J10W_G1546910 | 11.26 | 13.385 | 18.86 | 3354
KGW CorTen A | CorTen A | Tôle làc CorTen A | 1.8946 CorTen A | 210 | <90 | 2 | 3.8 | 2.29 | V16_30_90_G1543226 | J10W_G1549190 | 14.99 | 18.035 | 24.19 | 3354
KGW CorTen A | CorTen A | Tôle làc CorTen A | 1.8946 CorTen A | 210 | <90 | 2.5 | 4.78 | 2.87 | V24_30_90_G1546379 | J10W_G1549190 | 20.46 | 24.285 | 32.26 | 3354
KGW CorTen A | CorTen A | Tôle làc CorTen A | 1.8946 CorTen A | 210 | <90 | 3 | 5.53 | 2.86 | V24_30_90_G1546379 | J10W_G1549190 | 20.825 | 25.02 | 33.125 | 3354
KGW CorTen A | CorTen A | Tôle làc CorTen A | 1.8946 CorTen A | 210 | <90 | 4 | 7.06 | 2.83 | V24_30_90_G1546379 | J10W_G1549190 | 21.56 | 26.505 | 34.86 | 3354
Mangaan staal X120MN12 | Manganese Steel X120MN12 | Tôle làc X 120 Mn 12 | Mangan Stahl X120MN12 | 214 | <90 | 4 | 7.47 | 4.22 | V24_30_90_G1546379 | J10W_G1549190 | 23.155 | 29 | 36.455 | 3354
WGW CorTen B | CorTen B | CorTen B | CorTen B 1.8965 | 218 | <90 | 1.5 | 2.78 | 1.47 | V12_30_90_G1546377 | J10W_G1546910 | 11.26 | 13.385 | 18.86 | 3354
WGW CorTen B | CorTen B | CorTen B | CorTen B 1.8965 | 218 | <90 | 2 | 3.8 | 2.29 | V16_30_90_G1543226 | J10W_G1549190 | 14.99 | 18.035 | 24.19 | 3354
WGW CorTen B | CorTen B | CorTen B | CorTen B 1.8965 | 218 | <90 | 3 | 5.53 | 2.86 | V24_30_90_G1546379 | J10W_G1549190 | 20.825 | 25.02 | 33.125 | 3354
WGW CorTen B | CorTen B | CorTen B | CorTen B 1.8965 | 218 | <90 | 4 | 7.06 | 2.83 | V24_30_90_G1546379 | J10W_G1549190 | 21.56 | 26.505 | 34.86 | 3354
WGW S355J2+N | Hot rolled plate S355J2+N | Tôle làc S355J2+N | 1.0577 S355J2+N | 226 | <90 | 2 | 3.8 | 2.29 | V16_30_90_G1543226 | J10W_G1549190 | 14.99 | 18.035 | 24.19 | 3354
WGW S355J2+N | Hot rolled plate S355J2+N | Tôle làc S355J2+N | 1.0577 S355J2+N | 226 | <90 | 3 | 5.53 | 2.86 | V24_30_90_G1546379 | J10W_G1549190 | 20.825 | 25.02 | 33.125 | 3354
WGW S355J2+N | Hot rolled plate S355J2+N | Tôle làc S355J2+N | 1.0577 S355J2+N | 226 | <90 | 4 | 7.06 | 2.83 | V24_30_90_G1546379 | J10W_G1549190 | 21.56 | 26.505 | 34.86 | 3354
Weervast staal EN10025-5 gebeitst ongeolied | Weatherresistant st. EN10025-5 pickl unoiled | Acier résist. intempéries EN10025-5 décapé | Wetterfesten Stahl EN10025-5 gebeizt ungeölt | 228 | <90 | 1.5 | 2.76 | 1.43 | V12_30_90_G1546377 | J10W_G1546910 | 11.21 | 13.305 | 18.81 | 3354
Weervast staal EN10025-5 gebeitst ongeolied | Weatherresistant st. EN10025-5 pickl unoiled | Acier résist. intempéries EN10025-5 décapé | Wetterfesten Stahl EN10025-5 gebeizt ungeölt | 228 | <90 | 2 | 3.78 | 2.27 | V16_30_90_G1543226 | J10W_G1549190 | 14.96 | 17.985 | 24.16 | 3354
TBL | TBL | TBL | TBL | 233 | <90 | 3 | 5.33 | 2.23 | V24_30_90_G1546379 | J10W_G1549190 | 20.095 | 23.875 | 32.395 | 3354
Staal geperforeerd R3 T5 | Steel perforated plate R3 T5 | Tôle acier R3 T5 perforation ronde | Stahl Lochblech R3 T5 | 235 | <90 | 1.5 | 3.03 | 2.16 | V10_30_90_G1543228 | J10W_G1546910 | 10.875 | 13.47 | 19.675 | 3354
Staal geperforeerd R3 T5 | Steel perforated plate R3 T5 | Tôle acier R3 T5 perforation ronde | Stahl Lochblech R3 T5 | 235 | <90 | 2 | 3.91 | 2.53 | V12_30_90_G1546377 | J10W_G1546910 | 12.885 | 16.105 | 20.985 | 3354
WGW S700MC gebeitst geolied | HRS 75F70 pickled and oiled | Tôle làc S700MC décapée huilée | S700MC gebeitzt geölt | 247 | <90 | 4 | 6.9 | 2.22 | V24_30_90_G1546379 | J10W_G1549190 | 20.87 | 25.43 | 34.17 | 3354
DC04 Matcon | DC04 Matcon | DC04 Matcon | DC04 Matcon | 251 | <90 | 1 | 2.08 | 1.62 | V10_30_90_G1543228 | J10W_G1546910 | 9.86 | 11.71 | 18.16 | 3354
Staal geperforeerd R10 T15 | Steel DD11 perforated plate R10 T15 | Tôle acier DD11 R10 T15 perforation ronde | Stahl DD11 Lochblech R10 T15 | 252 | <90 | 3 | 6.37 | 5.15 | V24_30_90_G1546379 | J10W_G1549190 | 23.535 | 29.295 | 35.835 | 3354
Staal geperforeerd R5 T8 | Steel DD11 perforated plate R5 T8 | Tôle acier DD11 R5 T8 perforation ronde | Stahl DD11 Lochblech R5 T8 | 256 | <90 | 3 | 5.49 | 2.76 | V24_30_90_G1546379 | J10W_G1549190 | 20.705 | 24.83 | 33.005 | 3354
AlMg3 EN AW 5754 H111 | AlMg3 EN AW 5754 H111 | AlMg3 EN AW 5754 H111 | AlMg3 EN AW 5754 H111 | 301 | <90 | 0.8 | 1.82 | 1.64 | V10_30_90_G1543228 | J10W_G1546910 | 9.75 | 11.48 | 17.85 | 3354
AlMg3 EN AW 5754 H111 | AlMg3 EN AW 5754 H111 | AlMg3 EN AW 5754 H111 | AlMg3 EN AW 5754 H111 | 301 | <90 | 1 | 2.1 | 1.65 | V10_30_90_G1543228 | J10W_G1546910 | 9.9 | 11.775 | 18.2 | 3354
AlMg3 EN AW 5754 H111 | AlMg3 EN AW 5754 H111 | AlMg3 EN AW 5754 H111 | AlMg3 EN AW 5754 H111 | 301 | <90 | 1.2 | 2.39 | 1.65 | V10_30_90_G1543228 | J10W_G1546910 | 10.045 | 12.065 | 18.545 | 3354
AlMg3 EN AW 5754 H111 | AlMg3 EN AW 5754 H111 | AlMg3 EN AW 5754 H111 | AlMg3 EN AW 5754 H111 | 301 | <90 | 1.5 | 2.84 | 1.65 | V10_30_90_G1543228 | J10W_G1546910 | 10.27 | 12.515 | 19.07 | 3354
AlMg3 EN AW 5754 H111 | AlMg3 EN AW 5754 H111 | AlMg3 EN AW 5754 H111 | AlMg3 EN AW 5754 H111 | 301 | <90 | 2 | 3.68 | 1.9 | V12_30_90_G1546377 | J10W_G1546910 | 12.14 | 14.93 | 20.24 | 3354
AlMg3 EN AW 5754 H111 | AlMg3 EN AW 5754 H111 | AlMg3 EN AW 5754 H111 | AlMg3 EN AW 5754 H111 | 301 | <90 | 2.5 | 4.63 | 2.46 | V16_30_90_G1543226 | J10W_G1546910 | 15.575 | 19.12 | 25.275 | 3354
AlMg3 EN AW 5754 H111 | AlMg3 EN AW 5754 H111 | AlMg3 EN AW 5754 H111 | AlMg3 EN AW 5754 H111 | 301 | <90 | 3 | 5.85 | 3.78 | V24_30_90_G1546379 | J10W_G1549190 | 21.905 | 26.72 | 34.205 | 3354
AlMg3 EN AW 5754 H111 | AlMg3 EN AW 5754 H111 | AlMg3 EN AW 5754 H111 | AlMg3 EN AW 5754 H111 | 301 | <90 | 4 | 7.32 | 3.68 | V24_30_90_G1546379 | J10W_G1549190 | 22.54 | 28.04 | 35.84 | 3354
AlMg3 EN AW 5754 H111 1zf | AlMg3 EN AW 5754 H111 1s coated | AlMg3 EN AW 5754 H111 1s coated | AlMg3 EN AW 5754 H111 1sF | 302 | <90 | 1 | 2.1 | 1.65 | V10_30_90_G1543228 | J10W_G1546910 | 9.9 | 11.775 | 18.2 | 3354
AlMg3 EN AW 5754 H111 1zf | AlMg3 EN AW 5754 H111 1s coated | AlMg3 EN AW 5754 H111 1s coated | AlMg3 EN AW 5754 H111 1sF | 302 | <90 | 1.5 | 2.84 | 1.65 | V10_30_90_G1543228 | J10W_G1546910 | 10.27 | 12.515 | 19.07 | 3354
AlMg3 EN AW 5754 H111 1zf | AlMg3 EN AW 5754 H111 1s coated | AlMg3 EN AW 5754 H111 1s coated | AlMg3 EN AW 5754 H111 1sF | 302 | <90 | 2 | 3.68 | 1.9 | V12_30_90_G1546377 | J10W_G1546910 | 12.14 | 14.93 | 20.24 | 3354
AlMg3 EN AW 5754 H111 1zf | AlMg3 EN AW 5754 H111 1s coated | AlMg3 EN AW 5754 H111 1s coated | AlMg3 EN AW 5754 H111 1sF | 302 | <90 | 2.5 | 4.63 | 2.46 | V16_30_90_G1543226 | J10W_G1546910 | 15.575 | 19.12 | 25.275 | 3354
AlMg3 EN AW 5754 H111 1zf | AlMg3 EN AW 5754 H111 1s coated | AlMg3 EN AW 5754 H111 1s coated | AlMg3 EN AW 5754 H111 1sF | 302 | <90 | 3 | 5.85 | 3.78 | V24_30_90_G1546379 | J10W_G1549190 | 21.905 | 26.72 | 34.205 | 3354
AlMg3 EN AW 5754 H111 1zf | AlMg3 EN AW 5754 H111 1s coated | AlMg3 EN AW 5754 H111 1s coated | AlMg3 EN AW 5754 H111 1sF | 302 | <90 | 4 | 7.32 | 3.68 | V24_30_90_G1546379 | J10W_G1549190 | 22.54 | 28.04 | 35.84 | 3354
Al 99,5 EN AW 1050 H24 | AlMg3 EN AW 5754 H111 | Tôle Alu EN AW-1050A H14/H24 | AlMg3 EN AW 5754 H111 | 303 | <90 | 1 | 2.12 | 1.79 | V10_30_90_G1543228 | J10W_G1546910 | 10.05 | 12.005 | 18.35 | 3354
Al 99,5 EN AW 1050 H24 | AlMg3 EN AW 5754 H111 | Tôle Alu EN AW-1050A H14/H24 | AlMg3 EN AW 5754 H111 | 303 | <90 | 1.2 | 2.42 | 1.8 | V10_30_90_G1543228 | J10W_G1546910 | 10.21 | 12.32 | 18.71 | 3354
Al 99,5 EN AW 1050 H24 | AlMg3 EN AW 5754 H111 | Tôle Alu EN AW-1050A H14/H24 | AlMg3 EN AW 5754 H111 | 303 | <90 | 1.5 | 2.88 | 1.83 | V10_30_90_G1543228 | J10W_G1546910 | 10.47 | 12.825 | 19.27 | 3354
Al 99,5 EN AW 1050 H24 | AlMg3 EN AW 5754 H111 | Tôle Alu EN AW-1050A H14/H24 | AlMg3 EN AW 5754 H111 | 303 | <90 | 2 | 3.72 | 2.09 | V12_30_90_G1546377 | J10W_G1546910 | 12.35 | 15.255 | 20.45 | 3354
Al 99,5 EN AW 1050 H24 | AlMg3 EN AW 5754 H111 | Tôle Alu EN AW-1050A H14/H24 | AlMg3 EN AW 5754 H111 | 303 | <90 | 2.5 | 4.67 | 2.67 | V16_30_90_G1543226 | J10W_G1546910 | 15.805 | 19.475 | 25.505 | 3354
Al 99,5 EN AW 1050 H24 | AlMg3 EN AW 5754 H111 | Tôle Alu EN AW-1050A H14/H24 | AlMg3 EN AW 5754 H111 | 303 | <90 | 3 | 5.9 | 4.08 | V24_30_90_G1546379 | J10W_G1549190 | 22.23 | 27.22 | 34.53 | 3354
Al 99,5 EN AW 1050 H24 | AlMg3 EN AW 5754 H111 | Tôle Alu EN AW-1050A H14/H24 | AlMg3 EN AW 5754 H111 | 303 | <90 | 4 | 7.32 | 3.68 | V24_30_90_G1546379 | J10W_G1549190 | 22.54 | 28.04 | 35.84 | 3354
AlMg3 EN AW 5754 H111 1,5mm | ALMG3 EN AW 5754 H111 | ALMG3 EN AW 5754 H111 | ALMG3 EN AW 5754 H111 | 305 | <90 | 1.5 | 2.84 | 1.65 | V10_30_90_G1543228 | J10W_G1546910 | 10.27 | 12.515 | 19.07 | 3354
AlMg3 EN AW 5754 H111 1,5mm | ALMG3 EN AW 5754 H111 | ALMG3 EN AW 5754 H111 | ALMG3 EN AW 5754 H111 | 305 | <90 | 2 | 3.68 | 1.9 | V12_30_90_G1546377 | J10W_G1546910 | 12.14 | 14.93 | 20.24 | 3354
AlMg3 EN AW 5754 H111 1,5mm | ALMG3 EN AW 5754 H111 | ALMG3 EN AW 5754 H111 | ALMG3 EN AW 5754 H111 | 305 | <90 | 2.5 | 4.63 | 2.46 | V16_30_90_G1543226 | J10W_G1546910 | 15.575 | 19.12 | 25.275 | 3354
AlMg3 EN AW 5754 H111 1,5mm | ALMG3 EN AW 5754 H111 | ALMG3 EN AW 5754 H111 | ALMG3 EN AW 5754 H111 | 305 | <90 | 3 | 5.85 | 3.78 | V24_30_90_G1546379 | J10W_G1549190 | 21.905 | 26.72 | 34.205 | 3354
AlMg3 EN AW 5754 H12/H22 0,8 | AlMg3 EN AW 5754 H12/H22 0,8 | AlMg3 EN AW 5754 H12/H22 0,8 | AlMg3 EN AW 5754 H12/H22 0,8 | 306 | <90 | 1 | 2.1 | 1.65 | V10_30_90_G1543228 | J10W_G1546910 | 9.9 | 11.775 | 18.2 | 3354
AlMg3 EN AW 5754 H12/H22 0,8 | AlMg3 EN AW 5754 H12/H22 0,8 | AlMg3 EN AW 5754 H12/H22 0,8 | AlMg3 EN AW 5754 H12/H22 0,8 | 306 | <90 | 1.2 | 2.39 | 1.65 | V10_30_90_G1543228 | J10W_G1546910 | 10.045 | 12.065 | 18.545 | 3354
AlMg3 EN AW 5754 H12/H22 0,8 | AlMg3 EN AW 5754 H12/H22 0,8 | AlMg3 EN AW 5754 H12/H22 0,8 | AlMg3 EN AW 5754 H12/H22 0,8 | 306 | <90 | 1.5 | 2.84 | 1.65 | V10_30_90_G1543228 | J10W_G1546910 | 10.27 | 12.515 | 19.07 | 3354
AlMg3 EN AW 5754 H12/H22 0,8 | AlMg3 EN AW 5754 H12/H22 0,8 | AlMg3 EN AW 5754 H12/H22 0,8 | AlMg3 EN AW 5754 H12/H22 0,8 | 306 | <90 | 2 | 3.68 | 1.9 | V12_30_90_G1546377 | J10W_G1546910 | 12.14 | 14.93 | 20.24 | 3354
AlMg3 EN AW 5754 H12/H22 0,8 | AlMg3 EN AW 5754 H12/H22 0,8 | AlMg3 EN AW 5754 H12/H22 0,8 | AlMg3 EN AW 5754 H12/H22 0,8 | 306 | <90 | 3 | 5.85 | 3.78 | V24_30_90_G1546379 | J10W_G1549190 | 21.905 | 26.72 | 34.205 | 3354
AlMg3 EN AW 5754 H12/H22 0,8 | AlMg3 EN AW 5754 H12/H22 0,8 | AlMg3 EN AW 5754 H12/H22 0,8 | AlMg3 EN AW 5754 H12/H22 0,8 | 306 | <90 | 4 | 7.32 | 3.68 | V24_30_90_G1546379 | J10W_G1549190 | 22.54 | 28.04 | 35.84 | 3354
ALMg4,5Mn EN AW 5083 H111 | ALMg4,5Mn EN AW 5083 H111 | ALMg4,5Mn EN AW 5083 H111 | ALMg4,5Mn EN AW 5083 H111 | 307 | <90 | 1 | 2.1 | 1.65 | V10_30_90_G1543228 | J10W_G1546910 | 9.9 | 11.775 | 18.2 | 3354
ALMg4,5Mn EN AW 5083 H111 | ALMg4,5Mn EN AW 5083 H111 | ALMg4,5Mn EN AW 5083 H111 | ALMg4,5Mn EN AW 5083 H111 | 307 | <90 | 1.5 | 2.84 | 1.65 | V10_30_90_G1543228 | J10W_G1546910 | 10.27 | 12.515 | 19.07 | 3354
ALMg4,5Mn EN AW 5083 H111 | ALMg4,5Mn EN AW 5083 H111 | ALMg4,5Mn EN AW 5083 H111 | ALMg4,5Mn EN AW 5083 H111 | 307 | <90 | 2 | 3.68 | 1.9 | V12_30_90_G1546377 | J10W_G1546910 | 12.14 | 14.93 | 20.24 | 3354
ALMg4,5Mn EN AW 5083 H111 | ALMg4,5Mn EN AW 5083 H111 | ALMg4,5Mn EN AW 5083 H111 | ALMg4,5Mn EN AW 5083 H111 | 307 | <90 | 3 | 5.85 | 3.78 | V24_30_90_G1546379 | J10W_G1549190 | 21.905 | 26.72 | 34.205 | 3354
AlMgSi1 EN AW 6082 T6/T651 | AlMgSi1 EN AW 6082 T6/T651 | AlMgSi1 EN AW 6082 T6/T651 | AlMgSi1 EN AW 6082 T6/T651 | 308 | <90 | 1.5 | 2.75 | 1.37 | V10_30_90_G1543228 | J10W_G1546910 | 9.945 | 12.005 | 18.745 | 3354
AlMgSi1 EN AW 6082 T6/T651 | AlMgSi1 EN AW 6082 T6/T651 | AlMgSi1 EN AW 6082 T6/T651 | AlMgSi1 EN AW 6082 T6/T651 | 308 | <90 | 2 | 3.59 | 1.59 | V12_30_90_G1546377 | J10W_G1546910 | 11.785 | 14.375 | 19.885 | 3354
AlMgSi1 EN AW 6082 T6/T651 | AlMgSi1 EN AW 6082 T6/T651 | AlMgSi1 EN AW 6082 T6/T651 | AlMgSi1 EN AW 6082 T6/T651 | 308 | <90 | 3 | 5.6 | 3.02 | V24_30_90_G1546379 | J10W_G1549190 | 21.02 | 25.33 | 33.32 | 3354
AlMgSi1 EN AW 6082 T6/T651 | AlMgSi1 EN AW 6082 T6/T651 | AlMgSi1 EN AW 6082 T6/T651 | AlMgSi1 EN AW 6082 T6/T651 | 308 | <90 | 4 | 7.15 | 3.09 | V24_30_90_G1546379 | J10W_G1549190 | 21.865 | 26.985 | 35.165 | 3354
AlMg3 H114 Tranenplaat 2-traans ongeb. | AlMg3 H114 Diamond pl 2-tears not pickl | AlMg3 H114 larmée non décapée duet | AlMg3 H114 Tränenblech 2-tränen ungebei | 309 | <90 | 2.5 | 4.65 | 2.48 | V16_30_90_G1543226 | J10W_G1546910 | 15.605 | 19.17 | 25.305 | 3354
AlMg3 H114 Tranenplaat 2-traans ongeb. | AlMg3 H114 Diamond pl 2-tears not pickl | AlMg3 H114 larmée non décapée duet | AlMg3 H114 Tränenblech 2-tränen ungebei | 309 | <90 | 4 | 7.34 | 3.71 | V24_30_90_G1546379 | J10W_G1549190 | 22.58 | 28.105 | 35.88 | 3354
AlMg3 H114 Tranenplaat 5-traans ongeb. | AlMg3 H114 Diamond pl. 5-tears non pickled | AlMg3 H114 Larmée décapée quintet | AlMg3 H114 Tränenblech 5-tränen ungebeitzt | 310 | <90 | 2 | 3.69 | 1.92 | V12_30_90_G1546377 | J10W_G1546910 | 12.165 | 14.97 | 20.265 | 3354
AlMg3 H114 Tranenplaat 5-traans ongeb. | AlMg3 H114 Diamond pl. 5-tears non pickled | AlMg3 H114 Larmée décapée quintet | AlMg3 H114 Tränenblech 5-tränen ungebeitzt | 310 | <90 | 2.5 | 5.19 | 3.91 | V24_30_90_G1546379 | J10W_G1549190 | 21.705 | 26.255 | 33.505 | 3354
AlMg1 EN AW5005 H24/H34 | AlMg1 EN AW5005 H24/H34 | Tôle AlMg1 EN AW5005 H24/H34 | AlMg1 EN AW5005 H24/H34 | 312 | <90 | 2 | 3.68 | 1.9 | V12_30_90_G1546377 | J10W_G1546910 | 12.14 | 14.93 | 20.24 | 3354
AlMg1 EN AW5005 H24/H34 | AlMg1 EN AW5005 H24/H34 | Tôle AlMg1 EN AW5005 H24/H34 | AlMg1 EN AW5005 H24/H34 | 312 | <90 | 3 | 5.85 | 3.78 | V24_30_90_G1546379 | J10W_G1549190 | 21.905 | 26.72 | 34.205 | 3354
AlMg1 EN AW 5005 H44 RAL9010 1zf | AlMg1 EN AW 5005 H44 RAL9010 film | AlMg1 EN AW 5005 H44 RAL9010 1 laminées | AlMg1 EN AW 5005 H44 RAL9010 1sf | 313 | <90 | 1.5 | 2.84 | 1.65 | V10_30_90_G1543228 | J10W_G1546910 | 10.27 | 12.515 | 19.07 | 3354
AlMg1 EN AW 5005 H14/H24 15Mu geanodiseerd 1z | EN AW 5005 H14/H24 15Mu anodized film | EN AW 5005 H14/H24 15Mu anodisé laminées | EN AW 5005 H14/H24 15Mu eloxiert 1sf | 314 | <90 | 1 | 2.1 | 1.65 | V10_30_90_G1543228 | J10W_G1546910 | 9.9 | 11.775 | 18.2 | 3354
AlMg1 EN AW 5005 H14/H24 15Mu geanodiseerd 1z | EN AW 5005 H14/H24 15Mu anodized film | EN AW 5005 H14/H24 15Mu anodisé laminées | EN AW 5005 H14/H24 15Mu eloxiert 1sf | 314 | <90 | 1.5 | 2.94 | 1.93 | V12_30_90_G1546377 | J10W_G1546910 | 11.8 | 14.235 | 19.4 | 3354
AlMg1 EN AW 5005 H14/H24 15Mu geanodiseerd 1z | EN AW 5005 H14/H24 15Mu anodized film | EN AW 5005 H14/H24 15Mu anodisé laminées | EN AW 5005 H14/H24 15Mu eloxiert 1sf | 314 | <90 | 2 | 3.68 | 1.9 | V12_30_90_G1546377 | J10W_G1546910 | 12.14 | 14.93 | 20.24 | 3354
AlMg1 EN AW 5005 H14/H24 15Mu geanodiseerd 1z | EN AW 5005 H14/H24 15Mu anodized film | EN AW 5005 H14/H24 15Mu anodisé laminées | EN AW 5005 H14/H24 15Mu eloxiert 1sf | 314 | <90 | 3 | 5.85 | 3.78 | V24_30_90_G1546379 | J10W_G1549190 | 21.905 | 26.72 | 34.205 | 3354
AlMg1 EN AW5005 H14 anod kwal 1zf | AlMg1 EN AW5005 H14 anodise quality 1sf | AlMg1 EN AW5005 H14 qualité anodiser 1sf | AlMg1 EN AW5005 H14 Eloxalqualität 1sf | 315 | <90 | 1.5 | 2.84 | 1.65 | V10_30_90_G1543228 | J10W_G1546910 | 10.27 | 12.515 | 19.07 | 3354
AlMg1 EN AW5005 H14 anod kwal 1zf | AlMg1 EN AW5005 H14 anodise quality 1sf | AlMg1 EN AW5005 H14 qualité anodiser 1sf | AlMg1 EN AW5005 H14 Eloxalqualität 1sf | 315 | <90 | 2 | 3.68 | 1.9 | V12_30_90_G1546377 | J10W_G1546910 | 12.14 | 14.93 | 20.24 | 3354
AlMg1 EN AW5005 H14 anod kwal 1zf | AlMg1 EN AW5005 H14 anodise quality 1sf | AlMg1 EN AW5005 H14 qualité anodiser 1sf | AlMg1 EN AW5005 H14 Eloxalqualität 1sf | 315 | <90 | 3 | 5.85 | 3.78 | V24_30_90_G1546379 | J10W_G1549190 | 21.905 | 26.72 | 34.205 | 3354
AlMg3 H114 Tranenplaat 2-traans geb. | AlMg3 H114 Diamond pl 2-tears pickled | AlMg3 H114 larmée décapée duet | AlMg3 H114 Tränenblech 2-tränen gebeitzt | 318 | <90 | 4 | 7.34 | 3.71 | V24_30_90_G1546379 | J10W_G1549190 | 22.58 | 28.105 | 35.88 | 3354
AlMg3 H114 Tranenplaat 5-traans geb. | AlMg3 H114 Tranenplaat 5-traans geb. | AlMg3 H114 Tranenplaat 5-traans geb. | AlMg3 H114 Tranenplaat 5-traans geb. | 319 | <90 | 4 | 7.34 | 3.71 | V24_30_90_G1546379 | J10W_G1549190 | 22.58 | 28.105 | 35.88 | 3354
AlMg1 EN AW5005 H14 anod kwal 55HX 1zf | AlMg1 EN AW5005 H14 anodise quality 55HX 1sf | AlMg1 EN AW5005 H14 qualité anodiser 55HX 1sf | AlMg1 EN AW5005 H14 Eloxalqualität 55HX 1sf | 325 | <90 | 2 | 3.68 | 1.9 | V12_30_90_G1546377 | J10W_G1546910 | 12.14 | 14.93 | 20.24 | 3354
AlMg1 EN AW5005 H14 anod kwal 55HX 1zf | AlMg1 EN AW5005 H14 anodise quality 55HX 1sf | AlMg1 EN AW5005 H14 qualité anodiser 55HX 1sf | AlMg1 EN AW5005 H14 Eloxalqualität 55HX 1sf | 325 | <90 | 3 | 5.85 | 3.78 | V24_30_90_G1546379 | J10W_G1549190 | 21.905 | 26.72 | 34.205 | 3354
AlMg3 H114 Tranenplaat 2-traans geb. | AlMg3 H114 Diamond pl 1-tear not pickled | AlMg3 H114 larmée non décapé un | AlMg3 H114 Tränenblech 1-Träne ungebeitzt | 328 | <90 | 2 | 3.69 | 1.92 | V12_30_90_G1546377 | J10W_G1546910 | 12.165 | 14.97 | 20.265 | 3354
EN AW 1050A geperforeerd R5 T8 | EN AW 1050A perforated R5 T8 | EN AW 1050A perforées R5 T8 | EN AW 1050A Lochblech R5 T8 | 329 | <90 | 1.5 | 2.84 | 1.66 | V10_30_90_G1543228 | J10W_G1546910 | 10.28 | 12.53 | 19.08 | 3354
AlMg3 EN AW-5754 | Aluminium rice seed plate/strip EN | Tôle/feuillard aluminium grain de riz EN | Aluminium Reiskornblech/Band EN | 330 | <90 | 3 | 5.85 | 3.78 | V24_30_90_G1546379 | J10W_G1549190 | 21.905 | 26.72 | 34.205 | 3354
AlMg1 EN AW5005 H14 anod kwal 55HX 1zf Bartels | ENAW5005 H14 anodise quality 55HX 1sf Bartels | ENAW5005 H14 qualité anodiser 55HX 1sf Bartels | ENAW5005 H14 Eloxalqualität 55HX 1sf Bartels | 332 | <90 | 2 | 3.68 | 1.9 | V12_30_90_G1546377 | J10W_G1546910 | 12.14 | 14.93 | 20.24 | 3354
AlMg1 EN AW5005 H14 anod kwal 55HX 1zf Bartels | ENAW5005 H14 anodise quality 55HX 1sf Bartels | ENAW5005 H14 qualité anodiser 55HX 1sf Bartels | ENAW5005 H14 Eloxalqualität 55HX 1sf Bartels | 332 | <90 | 3 | 5.85 | 3.78 | V24_30_90_G1546379 | J10W_G1549190 | 21.905 | 26.72 | 34.205 | 3354
AlMg3 EN AW 5754 H12/H22 1zf | ALMG3 EN AW5754 H12/H22 1zf | Tôle alu EN AW5754 H12/H22 1zf | ALMG3 EN AW5754 H12/H22 1zf | 336 | <90 | 2 | 3.68 | 1.9 | V12_30_90_G1546377 | J10W_G1546910 | 12.14 | 14.93 | 20.24 | 3354
AlMg1 EN AW5005 H14/H24 1zF | AlMg1 EN AW5005 H14/H24 1zf | AlMg1 EN AW5005 H14/H24 1zf | AlMg1 EN AW5005 H14/H24 1zf | 398 | <90 | 3 | 5.9 | 4.08 | V24_30_90_G1546379 | J10W_G1549190 | 22.23 | 27.22 | 34.53 | 3354
Sendzimir DX51+Z275 | Sendzimir DX51+Z275-M-A-C | Sendzimir DX51+Z275-M-A-C | Sendzimir DX51+Z275-M-A-C | 401 | <90 | 0.63 | 1.67 | 1.92 | V10_30_90_G1543228 | J10W_G1546910 | 9.955 | 11.75 | 17.885 | 3354
Sendzimir DX51+Z275 | Sendzimir DX51+Z275-M-A-C | Sendzimir DX51+Z275-M-A-C | Sendzimir DX51+Z275-M-A-C | 401 | <90 | 0.7 | 1.77 | 1.92 | V10_30_90_G1543228 | J10W_G1546910 | 10.005 | 11.85 | 18.005 | 3354
Sendzimir DX51+Z275 | Sendzimir DX51+Z275-M-A-C | Sendzimir DX51+Z275-M-A-C | Sendzimir DX51+Z275-M-A-C | 401 | <90 | 0.75 | 1.84 | 1.92 | V10_30_90_G1543228 | J10W_G1546910 | 10.04 | 11.92 | 18.09 | 3354
Sendzimir DX51+Z275 | Sendzimir DX51+Z275-M-A-C | Sendzimir DX51+Z275-M-A-C | Sendzimir DX51+Z275-M-A-C | 401 | <90 | 0.8 | 1.9 | 1.91 | V10_30_90_G1543228 | J10W_G1546910 | 10.06 | 11.965 | 18.16 | 3354
Sendzimir DX51+Z275 | Sendzimir DX51+Z275-M-A-C | Sendzimir DX51+Z275-M-A-C | Sendzimir DX51+Z275-M-A-C | 401 | <90 | 0.88 | 2.02 | 1.91 | V10_30_90_G1543228 | J10W_G1546910 | 10.12 | 12.085 | 18.3 | 3354
Sendzimir DX51+Z275 | Sendzimir DX51+Z275-M-A-C | Sendzimir DX51+Z275-M-A-C | Sendzimir DX51+Z275-M-A-C | 401 | <90 | 1 | 2.18 | 1.9 | V10_30_90_G1543228 | J10W_G1546910 | 10.19 | 12.23 | 18.49 | 3354
Sendzimir DX51+Z275 | Sendzimir DX51+Z275-M-A-C | Sendzimir DX51+Z275-M-A-C | Sendzimir DX51+Z275-M-A-C | 401 | <90 | 1.25 | 2.54 | 1.89 | V10_30_90_G1543228 | J10W_G1546910 | 10.36 | 12.575 | 18.91 | 3354
Sendzimir DX51+Z275 | Sendzimir DX51+Z275-M-A-C | Sendzimir DX51+Z275-M-A-C | Sendzimir DX51+Z275-M-A-C | 401 | <90 | 1.5 | 2.9 | 1.87 | V10_30_90_G1543228 | J10W_G1546910 | 10.52 | 12.905 | 19.32 | 3354
Sendzimir DX51+Z275 | Sendzimir DX51+Z275-M-A-C | Sendzimir DX51+Z275-M-A-C | Sendzimir DX51+Z275-M-A-C | 401 | <90 | 2 | 3.75 | 2.17 | V12_30_90_G1546377 | J10W_G1546910 | 12.445 | 15.405 | 20.545 | 3354
Sendzimir DX51+Z275 | Sendzimir DX51+Z275-M-A-C | Sendzimir DX51+Z275-M-A-C | Sendzimir DX51+Z275-M-A-C | 401 | <90 | 2.5 | 4.73 | 2.83 | V16_30_90_G1543226 | J10W_G1546910 | 15.995 | 19.775 | 25.695 | 3354
Sendzimir DX51+Z275 | Sendzimir DX51+Z275-M-A-C | Sendzimir DX51+Z275-M-A-C | Sendzimir DX51+Z275-M-A-C | 401 | <90 | 3 | 6.02 | 4.35 | V24_30_90_G1546379 | J10W_G1549190 | 22.56 | 27.745 | 34.86 | 3354
Sendzimir DX51+Z275 | Sendzimir DX51+Z275-M-A-C | Sendzimir DX51+Z275-M-A-C | Sendzimir DX51+Z275-M-A-C | 401 | <90 | 4 | 6.71 | 4.22 | V24_30_90_G1546379 | J10W_G1549190 | 22.775 | 28.24 | 36.075 | 3354
Zincor St12 ZE25/25-03 | Zintec S12 ZE 25/25-03 | Tôle élezinq DC01+ZE25/25-A-P-C | DC01 Zincor ZE 25/25-03 | 402 | <90 | 0.8 | 1.9 | 1.91 | V10_30_90_G1543228 | J10W_G1546910 | 10.06 | 11.965 | 18.16 | 3354
Zincor St12 ZE25/25-03 | Zintec S12 ZE 25/25-03 | Tôle élezinq DC01+ZE25/25-A-P-C | DC01 Zincor ZE 25/25-03 | 402 | <90 | 0.88 | 2.02 | 1.91 | V10_30_90_G1543228 | J10W_G1546910 | 10.12 | 12.085 | 18.3 | 3354
Zincor St12 ZE25/25-03 | Zintec S12 ZE 25/25-03 | Tôle élezinq DC01+ZE25/25-A-P-C | DC01 Zincor ZE 25/25-03 | 402 | <90 | 0.9 | 2.04 | 1.91 | V10_30_90_G1543228 | J10W_G1546910 | 10.13 | 12.105 | 18.33 | 3354
Zincor St12 ZE25/25-03 | Zintec S12 ZE 25/25-03 | Tôle élezinq DC01+ZE25/25-A-P-C | DC01 Zincor ZE 25/25-03 | 402 | <90 | 1 | 2.18 | 1.9 | V10_30_90_G1543228 | J10W_G1546910 | 10.19 | 12.23 | 18.49 | 3354
Zincor St12 ZE25/25-03 | Zintec S12 ZE 25/25-03 | Tôle élezinq DC01+ZE25/25-A-P-C | DC01 Zincor ZE 25/25-03 | 402 | <90 | 1.25 | 2.54 | 1.89 | V10_30_90_G1543228 | J10W_G1546910 | 10.36 | 12.575 | 18.91 | 3354
Zincor St12 ZE25/25-03 | Zintec S12 ZE 25/25-03 | Tôle élezinq DC01+ZE25/25-A-P-C | DC01 Zincor ZE 25/25-03 | 402 | <90 | 1.5 | 2.9 | 1.87 | V10_30_90_G1543228 | J10W_G1546910 | 10.52 | 12.905 | 19.32 | 3354
Zincor St12 ZE25/25-03 | Zintec S12 ZE 25/25-03 | Tôle élezinq DC01+ZE25/25-A-P-C | DC01 Zincor ZE 25/25-03 | 402 | <90 | 2 | 3.75 | 2.17 | V12_30_90_G1546377 | J10W_G1546910 | 12.445 | 15.405 | 20.545 | 3354
Zincor St12 ZE25/25-03 | Zintec S12 ZE 25/25-03 | Tôle élezinq DC01+ZE25/25-A-P-C | DC01 Zincor ZE 25/25-03 | 402 | <90 | 2.5 | 4.73 | 2.83 | V16_30_90_G1543226 | J10W_G1546910 | 15.995 | 19.775 | 25.695 | 3354
Zincor St12 ZE25/25-03 | Zintec S12 ZE 25/25-03 | Tôle élezinq DC01+ZE25/25-A-P-C | DC01 Zincor ZE 25/25-03 | 402 | <90 | 3 | 6.02 | 4.35 | V24_30_90_G1546379 | J10W_G1549190 | 22.56 | 27.745 | 34.86 | 3354
Zincor St12 ZE25/25-03 | Zintec S12 ZE 25/25-03 | Tôle élezinq DC01+ZE25/25-A-P-C | DC01 Zincor ZE 25/25-03 | 402 | <90 | 4 | 7.47 | 4.22 | V24_30_90_G1546379 | J10W_G1549190 | 23.155 | 29 | 36.455 | 3354
Messing CuZn37 HH | Messing CuZn37 HH | Messing CuZn37 HH | Messing CuZn37 HH | 403 | <90 | 1 | 2.1 | 1.68 | V10_30_90_G1543228 | J10W_G1546910 | 9.93 | 11.82 | 18.23 | 3354
Messing CuZn37 HH | Messing CuZn37 HH | Messing CuZn37 HH | Messing CuZn37 HH | 403 | <90 | 1.5 | 2.83 | 1.67 | V10_30_90_G1543228 | J10W_G1546910 | 10.285 | 12.535 | 19.085 | 3354
Messing CuZn37 HH | Messing CuZn37 HH | Messing CuZn37 HH | Messing CuZn37 HH | 403 | <90 | 2 | 3.68 | 1.92 | V12_30_90_G1546377 | J10W_G1546910 | 12.16 | 14.96 | 20.26 | 3354
Messing CuZn37 HH | Messing CuZn37 HH | Messing CuZn37 HH | Messing CuZn37 HH | 403 | <90 | 3 | 5.84 | 3.85 | V24_30_90_G1546379 | J10W_G1549190 | 21.97 | 26.815 | 34.27 | 3354
Koper Cu-DHP/R240 halfhard | Copper Cu-DHP/R240 half hard | Cuivre Cu-DHP/R240 demi-dur | Kupfer Cu-DHP/R240 halbhart | 404 | <90 | 1 | 2.1 | 1.68 | V10_30_90_G1543228 | J10W_G1546910 | 9.93 | 11.82 | 18.23 | 3354
Koper Cu-DHP/R240 halfhard | Copper Cu-DHP/R240 half hard | Cuivre Cu-DHP/R240 demi-dur | Kupfer Cu-DHP/R240 halbhart | 404 | <90 | 1.5 | 2.83 | 1.67 | V10_30_90_G1543228 | J10W_G1546910 | 10.285 | 12.535 | 19.085 | 3354
Koper Cu-DHP/R240 halfhard | Copper Cu-DHP/R240 half hard | Cuivre Cu-DHP/R240 demi-dur | Kupfer Cu-DHP/R240 halbhart | 404 | <90 | 2 | 3.68 | 1.92 | V12_30_90_G1546377 | J10W_G1546910 | 12.16 | 14.96 | 20.26 | 3354
Koper Cu-DHP/R240 halfhard | Copper Cu-DHP/R240 half hard | Cuivre Cu-DHP/R240 demi-dur | Kupfer Cu-DHP/R240 halbhart | 404 | <90 | 3 | 5.84 | 3.85 | V24_30_90_G1546379 | J10W_G1549190 | 21.97 | 26.815 | 34.27 | 3354
Koper Cu-DHP/R240 halfhard | Copper Cu-DHP/R240 half hard | Cuivre Cu-DHP/R240 demi-dur | Kupfer Cu-DHP/R240 halbhart | 404 | <90 | 4 | 7.32 | 3.72 | V24_30_90_G1546379 | J10W_G1549190 | 22.58 | 28.1 | 35.88 | 3354
Koper Cu-ETP/R240 | Koper Cu-ETP/R240 | Koper Cu-ETP/R240 | Koper Cu-ETP/R240 | 405 | <90 | 2 | 3.68 | 1.92 | V12_30_90_G1546377 | J10W_G1546910 | 12.16 | 14.96 | 20.26 | 3354
Magnelis S250GD ZM310 | Magnelis S250GD ZM310 | Magnelis S250GD ZM310 | Magnelis S250GD ZM310 | 406 | <90 | 0.75 | 1.58 | 1.23 | V10_30_90_G1543228 | J10W_G1546910 | 9.22 | 10.625 | 17.27 | 3354
Magnelis S250GD ZM310 | Magnelis S250GD ZM310 | Magnelis S250GD ZM310 | Magnelis S250GD ZM310 | 406 | <90 | 1 | 1.94 | 1.26 | V10_30_90_G1543228 | J10W_G1546910 | 9.43 | 11.03 | 17.73 | 3354
Magnelis S250GD ZM310 | Magnelis S250GD ZM310 | Magnelis S250GD ZM310 | Magnelis S250GD ZM310 | 406 | <90 | 1.25 | 2.32 | 1.26 | V10_30_90_G1543228 | J10W_G1546910 | 9.62 | 11.41 | 18.17 | 3354
Magnelis S250GD ZM310 | Magnelis S250GD ZM310 | Magnelis S250GD ZM310 | Magnelis S250GD ZM310 | 406 | <90 | 1.5 | 2.71 | 1.28 | V10_30_90_G1543228 | J10W_G1546910 | 9.835 | 11.83 | 18.635 | 3354
Magnelis S250GD ZM310 | Magnelis S250GD ZM310 | Magnelis S250GD ZM310 | Magnelis S250GD ZM310 | 406 | <90 | 2 | 3.53 | 1.41 | V12_30_90_G1546377 | J10W_G1546910 | 11.575 | 14.045 | 19.675 | 3354
Magnelis S250GD ZM310 | Magnelis S250GD ZM310 | Magnelis S250GD ZM310 | Magnelis S250GD ZM310 | 406 | <90 | 2.5 | 4.4 | 1.71 | V16_30_90_G1543226 | J10W_G1546910 | 14.71 | 17.765 | 24.41 | 3354
Magnelis S250GD ZM310 | Magnelis S250GD ZM310 | Magnelis S250GD ZM310 | Magnelis S250GD ZM310 | 406 | <90 | 3 | 5.48 | 2.75 | V24_30_90_G1546379 | J10W_G1549190 | 20.69 | 24.805 | 32.99 | 3354
Magnelis S250GD ZM310 | Magnelis S250GD ZM310 | Magnelis S250GD ZM310 | Magnelis S250GD ZM310 | 406 | <90 | 4 | 7.03 | 2.73 | V24_30_90_G1546379 | J10W_G1549190 | 21.445 | 26.325 | 34.745 | 3354
Gealuminiseerde plaat DX51D+AS120-A-O | Aluminized steel sheet DX51D+AS120-A-O | Tôle aluminisée DX51D+AS120-A-O | Feueraluminiertes Blech DX51D+AS120-A-O | 408 | <90 | 1 | 2.18 | 1.9 | V10_30_90_G1543228 | J10W_G1546910 | 10.19 | 12.23 | 18.49 | 3354
Gealuminiseerde plaat DX51D+AS120-A-O | Aluminized steel sheet DX51D+AS120-A-O | Tôle aluminisée DX51D+AS120-A-O | Feueraluminiertes Blech DX51D+AS120-A-O | 408 | <90 | 1.5 | 2.9 | 1.87 | V10_30_90_G1543228 | J10W_G1546910 | 10.52 | 12.905 | 19.32 | 3354
Gealuminiseerde plaat DX51D+AS120-A-O | Aluminized steel sheet DX51D+AS120-A-O | Tôle aluminisée DX51D+AS120-A-O | Feueraluminiertes Blech DX51D+AS120-A-O | 408 | <90 | 2 | 3.75 | 2.17 | V12_30_90_G1546377 | J10W_G1546910 | 12.445 | 15.405 | 20.545 | 3354
Gealuminiseerde plaat DX51D+AS120-A-O | Aluminized steel sheet DX51D+AS120-A-O | Tôle aluminisée DX51D+AS120-A-O | Feueraluminiertes Blech DX51D+AS120-A-O | 408 | <90 | 3 | 5.56 | 3.04 | V16_30_90_G1543226 | J10W_G1549190 | 16.62 | 20.92 | 26.82 | 3354
Sendzimir S250GD+Z275 gelakt RAL9002 | Sendzimir S250GD+Z275 prepainted RAL9002 | Tôle prepeint polyester galv S250GD+Z275 | Sendzimir S250GD+Z275 beschichtet RAL9002 | 409 | <90 | 0.75 | 1.84 | 1.92 | V10_30_90_G1543228 | J10W_G1546910 | 10.04 | 11.92 | 18.09 | 3354
Messing CuZn37 HH 1zf | Messing CuZn37 HH 1zf | Messing CuZn37 HH 1zf | Messing CuZn37 HH 1zf | 415 | <90 | 1 | 2.1 | 1.68 | V10_30_90_G1543228 | J10W_G1546910 | 9.93 | 11.82 | 18.23 | 3354
Messing CuZn37 HH 1zf | Messing CuZn37 HH 1zf | Messing CuZn37 HH 1zf | Messing CuZn37 HH 1zf | 415 | <90 | 1.5 | 2.83 | 1.67 | V10_30_90_G1543228 | J10W_G1546910 | 10.285 | 12.535 | 19.085 | 3354
Aluzink DX51D+AZ150-A-C | Aluzinc DX51D+AZ150-A-C | Aluzinc DX51D+AZ150-A-C | Aluzink DX51D+AZ150-A-C | 416 | <90 | 1.5 | 2.9 | 1.87 | V10_30_90_G1543228 | J10W_G1546910 | 10.52 | 12.905 | 19.32 | 3354
Sendzimir geperf DX51D+Z140 R3 T5 33% RdPrf | Sendzimir DX51D+Z140 R3 T5 33% RdPrf | Sendzimir DX51D+Z140 R3 T5 33% RdPrf | Sendzimir DX51D+Z140 R3 T5 33% RdPrf | 417 | <90 | 0.75 | 1.84 | 1.92 | V10_30_90_G1543228 | J10W_G1546910 | 10.04 | 11.92 | 18.09 | 3354
Sendzimir geperforeerd DX51D+Z rond R5 T8 | Sendzimir perforated DX51D+Z round R5 T8 | Sendzimir perfo DX51D+Z ronde R5 T8 | Sendzimir Lochblech DX51D+Z rund R5 T8 | 420 | <90 | 1.5 | 2.9 | 1.87 | V10_30_90_G1543228 | J10W_G1546910 | 10.52 | 12.905 | 19.32 | 3354
S350GD+Z275 | S350GD+Z275 | S350GD+Z275 | S350GD+Z275 | 421 | <90 | 2.5 | 4.46 | 1.92 | V16_30_90_G1543226 | J10W_G1546910 | 14.95 | 18.14 | 24.65 | 3354
S350GD+Z275 | S350GD+Z275 | S350GD+Z275 | S350GD+Z275 | 421 | <90 | 3 | 5.56 | 3 | V24_30_90_G1546379 | J10W_G1549190 | 20.98 | 25.26 | 33.28 | 3354
Magnelis HX380LAD+ZM310 | Magnelis HX380LAD+ZM310 | Magnelis HX380LAD+ZM310 | Magnelis HX380LAD+ZM310 | 423 | <90 | 2 | 3.53 | 1.41 | V12_30_90_G1546377 | J10W_G1546910 | 11.575 | 14.045 | 19.675 | 3354
Magnelis HX380LAD+ZM310 | Magnelis HX380LAD+ZM310 | Magnelis HX380LAD+ZM310 | Magnelis HX380LAD+ZM310 | 423 | <90 | 3 | 5.48 | 2.75 | V24_30_90_G1546379 | J10W_G1549190 | 20.69 | 24.805 | 32.99 | 3354
Sendzimir S250GD+Z275 gelakt RAL9016 1zF | Sendz. S250GD+Z275 prepainted RAL9016 1zF | Prepeint poly galv S250GD+Z275 RAL9016 1zF | Sendz. S250GD+Z275 beschichtet RAL9016 1zF | 424 | <90 | 0.75 | 1.84 | 1.92 | V10_30_90_G1543228 | J10W_G1546910 | 10.04 | 11.92 | 18.09 | 3354
Messing CuZn37 HH | Messing CuZn37 HH | Messing CuZn37 HH | Messing CuZn37 HH | 425 | <90 | 1 | 2.1 | 1.68 | V10_30_90_G1543228 | J10W_G1546910 | 9.93 | 11.82 | 18.23 | 3354
Messing CuZn37 HH | Messing CuZn37 HH | Messing CuZn37 HH | Messing CuZn37 HH | 425 | <90 | 1.5 | 2.83 | 1.67 | V10_30_90_G1543228 | J10W_G1546910 | 10.285 | 12.535 | 19.085 | 3354
Messing CuZn37 HH | Messing CuZn37 HH | Messing CuZn37 HH | Messing CuZn37 HH | 425 | <90 | 2 | 3.68 | 1.92 | V12_30_90_G1546377 | J10W_G1546910 | 12.16 | 14.96 | 20.26 | 3354
Send. geperf DX51D+Z140 R3 T5 RdPrf Bolair 0,75 | Send. geperf DX51D+Z140 R3 T5 RdPrf Bolair 0,75 | Send. geperf DX51D+Z140 R3 T5 RdPrf Bolair 0,75 | Send. geperf DX51D+Z140 R3 T5 RdPrf Bolair 0,75 | 427 | <90 | 0.75 | 1.84 | 1.92 | V10_30_90_G1543228 | J10W_G1546910 | 10.04 | 11.92 | 18.09 | 3354
Sendzimir geperforeerd DX51D+Z140 R5 T8 | Sendzimir perforated DX51D+Z140 R5 T8 | Sendzimir perforation DX51D+Z140 R5 T8 | Feuerverzinkt Lochblech DX51D+Z140 R5 T8 | 428 | <90 | 2 | 3.75 | 2.17 | V12_30_90_G1546377 | J10W_G1546910 | 12.445 | 15.405 | 20.545 | 3354
|  |  |  | 429 | <90 | 0.75 | 1.84 | 1.92 | V10_30_90_G1543228 | J10W_G1546910 | 10.04 | 11.92 | 18.09 | 3354
Magnelis S250GD ZM310 Vencomatic | Magnelis S250GD ZM310 Vencomatic | Magnelis S250GD ZM310 Vencomatic | Magnelis S250GD ZM310 Vencomatic | 431 | <90 | 0.75 | 1.58 | 1.23 | V10_30_90_G1543228 | J10W_G1546910 | 9.22 | 10.625 | 17.27 | 3354
Magnelis S250GD ZM310 Vencomatic | Magnelis S250GD ZM310 Vencomatic | Magnelis S250GD ZM310 Vencomatic | Magnelis S250GD ZM310 Vencomatic | 431 | <90 | 1 | 1.94 | 1.26 | V10_30_90_G1543228 | J10W_G1546910 | 9.43 | 11.03 | 17.73 | 3354
Magnelis S250GD ZM310 Vencomatic | Magnelis S250GD ZM310 Vencomatic | Magnelis S250GD ZM310 Vencomatic | Magnelis S250GD ZM310 Vencomatic | 431 | <90 | 1.25 | 2.32 | 1.26 | V10_30_90_G1543228 | J10W_G1546910 | 9.62 | 11.41 | 18.17 | 3354
Magnelis S250GD ZM310 Vencomatic | Magnelis S250GD ZM310 Vencomatic | Magnelis S250GD ZM310 Vencomatic | Magnelis S250GD ZM310 Vencomatic | 431 | <90 | 1.5 | 2.71 | 1.28 | V10_30_90_G1543228 | J10W_G1546910 | 9.835 | 11.83 | 18.635 | 3354
Magnelis S250GD ZM310 Vencomatic | Magnelis S250GD ZM310 Vencomatic | Magnelis S250GD ZM310 Vencomatic | Magnelis S250GD ZM310 Vencomatic | 431 | <90 | 2 | 3.53 | 1.41 | V12_30_90_G1546377 | J10W_G1546910 | 11.575 | 14.045 | 19.675 | 3354
Magnelis S250GD ZM310 Vencomatic | Magnelis S250GD ZM310 Vencomatic | Magnelis S250GD ZM310 Vencomatic | Magnelis S250GD ZM310 Vencomatic | 431 | <90 | 2.5 | 4.4 | 1.71 | V16_30_90_G1543226 | J10W_G1546910 | 14.71 | 17.765 | 24.41 | 3354
Magnelis S250GD ZM310 Vencomatic | Magnelis S250GD ZM310 Vencomatic | Magnelis S250GD ZM310 Vencomatic | Magnelis S250GD ZM310 Vencomatic | 431 | <90 | 3 | 5.48 | 2.75 | V24_30_90_G1546379 | J10W_G1549190 | 20.69 | 24.805 | 32.99 | 3354
Magnelis S250GD ZM310 Vencomatic | Magnelis S250GD ZM310 Vencomatic | Magnelis S250GD ZM310 Vencomatic | Magnelis S250GD ZM310 Vencomatic | 431 | <90 | 4 | 7.1 | 2.95 | V30_60_90_G1544073 | J10W_G1549190 | 25.7 | 30.725 | 32.5 | 3354
Sendzimir St250+Z275 Vencomatic | Sendzimir St250+Z275 Vencomatic | Sendzimir St250+Z275 Vencomatic | Sendzimir St250+Z275 Vencomatic | 432 | <90 | 1 | 2.18 | 1.9 | V10_30_90_G1543228 | J10W_G1546910 | 10.19 | 12.23 | 18.49 | 3354
Sendzimir St250+Z275 Vencomatic | Sendzimir St250+Z275 Vencomatic | Sendzimir St250+Z275 Vencomatic | Sendzimir St250+Z275 Vencomatic | 432 | <90 | 1.25 | 2.54 | 1.89 | V10_30_90_G1543228 | J10W_G1546910 | 10.36 | 12.575 | 18.91 | 3354
Sendzimir St250+Z275 Vencomatic | Sendzimir St250+Z275 Vencomatic | Sendzimir St250+Z275 Vencomatic | Sendzimir St250+Z275 Vencomatic | 432 | <90 | 1.5 | 2.9 | 1.87 | V10_30_90_G1543228 | J10W_G1546910 | 10.52 | 12.905 | 19.32 | 3354
Sendzimir St250+Z275 Vencomatic | Sendzimir St250+Z275 Vencomatic | Sendzimir St250+Z275 Vencomatic | Sendzimir St250+Z275 Vencomatic | 432 | <90 | 2 | 3.75 | 2.17 | V12_30_90_G1546377 | J10W_G1546910 | 12.445 | 15.405 | 20.545 | 3354
Sendzimir St250+Z275 Vencomatic | Sendzimir St250+Z275 Vencomatic | Sendzimir St250+Z275 Vencomatic | Sendzimir St250+Z275 Vencomatic | 432 | <90 | 2.5 | 4.73 | 2.83 | V16_30_90_G1543226 | J10W_G1546910 | 15.995 | 19.775 | 25.695 | 3354
Sendzimir St250+Z275 Vencomatic | Sendzimir St250+Z275 Vencomatic | Sendzimir St250+Z275 Vencomatic | Sendzimir St250+Z275 Vencomatic | 432 | <90 | 3 | 6.02 | 4.35 | V24_30_90_G1546379 | J10W_G1549190 | 22.56 | 27.745 | 34.86 | 3354
S280GD+Z275 gelakt RAL7016 1zF | S280GD+Z275 prepainted RAL7016 1zF | Prepeint poly galv S280GD+Z275 RAL7016 1zF | S280GD+Z275 beschichtet RAL7016 1zF | 498 | <90 | 2 | 3.75 | 2.17 | V12_30_90_G1546377 | J10W_G1546910 | 12.445 | 15.405 | 20.545 | 3354
RVS304L KGW finish 2B | AISI304L 2B | Tôle inox 304/304L làf finish 2B | 1.4301 / 1.4307 - V2A finish 2B | 101 | >90 | 5 | 10.29 | 7.63 | V40_60_90_G1546095 | J10W_G1549190 | 29.145 | 38.105 | 43.775 | 3354
RVS304L KGW finish 2B | AISI304L 2B | Tôle inox 304/304L làf finish 2B | 1.4301 / 1.4307 - V2A finish 2B | 101 | >90 | 6 | 13.36 | 11.74 | V60_60_90_TP01024 | J10W_G1549190 | 41.68 | 54.23 | 62.92 | 3354
RVS304L KGW finish 2B | AISI304L 2B | Tôle inox 304/304L làf finish 2B | 1.4301 / 1.4307 - V2A finish 2B | 101 | >90 | 8 | 16.19 | 11.64 | V60_60_90_TP01024 | J10W_TP01220 | 43.095 | 57.01 | 66.235 | 2477
RVS304L KGW K240 1zf | AI304L 240 grit 1s coated | Tôle inox 304L làf gr320 1f | 1.4301/1.4307 - V2A K240 1sF | 102 | >90 | 5 | 10.34 | 7.83 | V40_60_90_G1546095 | J10W_G1549190 | 29.17 | 38.255 | 44 | 3354
RVS304L KGW K240 1zf | AI304L 240 grit 1s coated | Tôle inox 304L làf gr320 1f | 1.4301/1.4307 - V2A K240 1sF | 102 | >90 | 8 | 16.19 | 11.64 | V60_60_90_TP01024 | J10W_TP01220 | 43.095 | 57.01 | 66.235 | 2477
RVS304L KGW finish 2B 1zf | AISI304L 2B 1s coated | Tôle inox 304/304L làf finish 2B 1mm 1f | 1.4301---1.4307 - V2A finish 2B 1sF | 103 | >90 | 5 | 10.29 | 7.63 | V40_60_90_G1546095 | J10W_G1549190 | 29.145 | 38.105 | 43.775 | 3354
RVS304L KGW geborsteld 1zf | AISI304L brushed 1s coated | Tôle inox 304/304L làf bross 1f 1mm | 1.4301 / 1.4307 - V2A gebürstet 1sF | 104 | >90 | 6 | 13.36 | 11.74 | V60_60_90_TP01024 | J10W_G1549190 | 41.68 | 54.23 | 62.92 | 3354
RVS304L KGW K320 1zf | AI304L 320 grit 1s coated | Tôle inox 304L làf gr320 1f | 1.4301/1.4307 V2A K320 1sF | 105 | >90 | 5 | 10.29 | 7.63 | V40_60_90_G1546095 | J10W_G1549190 | 29.145 | 38.105 | 43.775 | 3354
RVS304L WGW finish 1D | AISI304L 1D | Tôle inox 304/304L làc finish 1D | 1.4301 / 1.4307 - V2A finish 1D | 108 | >90 | 5 | 10.34 | 7.83 | V40_60_90_G1546095 | J10W_G1549190 | 29.17 | 38.255 | 44 | 3354
RVS304L WGW finish 1D | AISI304L 1D | Tôle inox 304/304L làc finish 1D | 1.4301 / 1.4307 - V2A finish 1D | 108 | >90 | 6 | 13.43 | 11.93 | V60_60_90_TP01024 | J10W_G1549190 | 41.715 | 54.395 | 63.145 | 3354
RVS304L WGW finish 1D | AISI304L 1D | Tôle inox 304/304L làc finish 1D | 1.4301 / 1.4307 - V2A finish 1D | 108 | >90 | 8 | 16.54 | 11.64 | V60_60_90_TP01024 | J10W_TP01220 | 43.27 | 57.36 | 66.41 | 2477
RVS316L KGW finish 2B | AISI316L 2B | Tôle inox 316/316L làf finish 2B | 1.4401 / 1.4404 - V4A finish 2B | 111 | >90 | 5 | 10.14 | 7.31 | V40_60_90_G1546095 | J10W_G1549190 | 29.07 | 37.795 | 43.38 | 3354
RVS316L KGW finish 2B | AISI316L 2B | Tôle inox 316/316L làf finish 2B | 1.4401 / 1.4404 - V4A finish 2B | 111 | >90 | 6 | 13 | 10.9 | V60_60_90_TP01024 | J10W_G1549190 | 41.5 | 53.45 | 61.9 | 3354
RVS316L KGW finish 2B | AISI316L 2B | Tôle inox 316/316L làf finish 2B | 1.4401 / 1.4404 - V4A finish 2B | 111 | >90 | 8 | 16 | 11.22 | V60_60_90_TP01024 | J10W_TP01220 | 43 | 56.61 | 65.72 | 2472
RVS316L WGW finish 1D | AISI316L 1D | Tôle inox 316L làc finish 1D | 1.4401 / 1.4404 V4A finish 1D | 118 | >90 | 5 | 10.14 | 7.31 | V40_60_90_G1546095 | J10W_G1549190 | 29.07 | 37.795 | 43.38 | 3354
RVS316L WGW finish 1D | AISI316L 1D | Tôle inox 316L làc finish 1D | 1.4401 / 1.4404 V4A finish 1D | 118 | >90 | 6 | 13.6 | 10.89 | V60_60_90_TP01024 | J10W_G1549190 | 41.8 | 54.045 | 62.19 | 3354
RVS316L WGW finish 1D | AISI316L 1D | Tôle inox 316L làc finish 1D | 1.4401 / 1.4404 V4A finish 1D | 118 | >90 | 8 | 16 | 11.22 | V60_60_90_TP01024 | J10W_TP01220 | 43 | 56.61 | 65.72 | 2472
1.4539 finish 2E | 1.4539 finish 2E | 1.4539 finish 2E | 1.4539 finish 2E | 119 | >90 | 5 | 10.29 | 7.63 | V40_60_90_G1546095 | J10W_G1549190 | 29.145 | 38.105 | 43.775 | 3354
1.4539 finish 2E | 1.4539 finish 2E | 1.4539 finish 2E | 1.4539 finish 2E | 119 | >90 | 8 | 16.19 | 11.64 | V60_60_90_TP01024 | J10W_TP01220 | 43.095 | 57.01 | 66.235 | 3354
RVS 1.4003 KGW finish 2B 2 | AISI 1.4003 2B |  | 1.4003 finish 2B | 141 | >90 | 5 | 9.1 | 4.39 | V40_60_90_G1546095 | J10W_G1549190 | 28.55 | 35.295 | 39.94 | 3354
1.4828 wgw finish 1D | 1.4828 wgw finish 1D | 1.4828 wgw finish 1D | 1.4828 wgw finish 1D | 145 | >90 | 5 | 10.13 | 7.32 | V40_60_90_G1546095 | J10W_G1549190 | 29.065 | 37.79 | 43.385 | 3354
1.4828 wgw finish 1D | 1.4828 wgw finish 1D | 1.4828 wgw finish 1D | 1.4828 wgw finish 1D | 145 | >90 | 6 | 12.99 | 10.89 | V60_60_90_TP01024 | J10W_G1549190 | 41.495 | 53.435 | 61.885 | 3354
1.4828 wgw finish 1D | 1.4828 wgw finish 1D | 1.4828 wgw finish 1D | 1.4828 wgw finish 1D | 145 | >90 | 8 | 15.99 | 11.22 | V60_60_90_TP01024 | J10W_TP01220 | 42.995 | 56.6 | 65.715 | 3354
RVS316Ti KGW finish 2B |  |  |  | 161 | >90 | 5 | 10.14 | 7.33 | V40_60_90_G1546095 | J10W_G1549190 | 29.07 | 37.805 | 43.4 | 3354
RVS316Ti WGW finish 1D | AISI316Ti hot rolled finish 1D | Inox 316Ti làc finish 1D | 1.4571 V4A finish 1D | 168 | >90 | 6 | 13 | 10.9 | V60_60_90_TP01024 | J10W_G1549190 | 41.5 | 53.45 | 61.9 | 3354
RVS316Ti WGW finish 1D | AISI316Ti hot rolled finish 1D | Inox 316Ti làc finish 1D | 1.4571 V4A finish 1D | 168 | >90 | 8 | 16 | 11.22 | V60_60_90_TP01024 | J10W_TP01220 | 43 | 56.61 | 65.72 | 3354
1.4541 | 1.4541 | 1.4541 | 1.4541 | 171 | >90 | 5 | 10.14 | 7.33 | V40_60_90_G1546095 | J10W_G1549190 | 29.07 | 37.805 | 43.4 | 3354
1.4541 | 1.4541 | 1.4541 | 1.4541 | 171 | >90 | 6 | 13 | 10.9 | V60_60_90_TP01024 | J10W_G1549190 | 41.5 | 53.45 | 61.9 | 3354
1.4541 | 1.4541 | 1.4541 | 1.4541 | 171 | >90 | 8 | 16 | 11.22 | V60_60_90_TP01024 | J10W_TP01220 | 43 | 56.61 | 65.72 | 2472
RVS310/314 1.4841 | 1.4841 | 1.4841 | 1.4841 | 172 | >90 | 5 | 10.13 | 7.32 | V40_60_90_G1546095 | J10W_G1549190 | 29.065 | 37.79 | 43.385 | 3354
RVS310/314 1.4841 | 1.4841 | 1.4841 | 1.4841 | 172 | >90 | 6 | 12.99 | 10.89 | V60_60_90_TP01024 | J10W_G1549190 | 41.495 | 53.435 | 61.885 | 3354
Duplex 1.4462/UNS S31803 1D | Duplex 1.4462/UNS S31803 1D | Duplex 1.4462/UNS S31803 1D | Duplex 1.4462/UNS S31803 1D | 178 | >90 | 5 | 10.13 | 7.32 | V40_60_90_G1546095 | J10W_G1549190 | 29.065 | 37.79 | 43.385 | 3354
Duplex 1.4462/UNS S31803 1D | Duplex 1.4462/UNS S31803 1D | Duplex 1.4462/UNS S31803 1D | Duplex 1.4462/UNS S31803 1D | 178 | >90 | 6 | 11.6 | 7.3 | V40_60_90_G1546095 | J10W_G1549190 | 29.8 | 39.25 | 45.1 | 3354
Duplex 1.4462/UNS S31803 1D | Duplex 1.4462/UNS S31803 1D | Duplex 1.4462/UNS S31803 1D | Duplex 1.4462/UNS S31803 1D | 178 | >90 | 8 | 15.99 | 11.22 | V60_60_90_TP01024 | J10W_TP01220 | 42.995 | 56.6 | 65.715 | 2472
RVS316L KGW finish 2B 1mm - G&D | AISI316L 2B 1mm - G&D | Tôle inox 316L làf finish 2B 1mm - G&D | 1.4401/1.4404 - V4A finish 2B 1mm - G&D | 197 | >90 | 5 | 10.14 | 7.33 | V40_60_90_G1546095 | J10W_G1549190 | 29.07 | 37.805 | 43.4 | 3354
WGW S235JR geb. geolied | HRS 14 HR pickled & oiled |  | 1.0038 S235JR geb. + geölt | 202 | >90 | 5 | 8.65 | 3.62 | V30_60_90_G1544073 | J10W_G1549190 | 22.325 | 28.46 | 33.945 | 3354
WGW S235JR geb. geolied | HRS 14 HR pickled & oiled |  | 1.0038 S235JR geb. + geölt | 202 | >90 | 6 | 10.82 | 4.62 | V40_60_90_G1546095 | J10W_G1549190 | 29.41 | 37.13 | 42.03 | 3354
WGW S235JR geb. geolied | HRS 14 HR pickled & oiled |  | 1.0038 S235JR geb. + geölt | 202 | >90 | 8 | 14.46 | 6.96 | V60_60_90_TP01024 | J10W_TP01220 | 42.23 | 52.94 | 60.69 | 3459
WGW S235JR geb. geolied | HRS 14 HR pickled & oiled |  | 1.0038 S235JR geb. + geölt | 202 | >90 | 10 | 17.57 | 6.93 | V60_60_90_TP01024 | J10W_TP01220 | 43.785 | 56.035 | 64.215 | 2340
WGW S420MC geb. geolied | HRS 50F45 pickled & oiled | S420MC décapée et huilée | S420MC geb.+ geölt | 203 | >90 | 5 | 8.89 | 3.71 | V40_60_90_G1546095 | J10W_G1549190 | 28.445 | 34.745 | 39.155 | 3354
WGW S420MC geb. geolied | HRS 50F45 pickled & oiled | S420MC décapée et huilée | S420MC geb.+ geölt | 203 | >90 | 6 | 10.72 | 4.56 | V60_60_90_TP01024 | J10W_G1549190 | 40.36 | 48 | 54.42 | 3354
WGW S420MC geb. geolied | HRS 50F45 pickled & oiled | S420MC décapée et huilée | S420MC geb.+ geölt | 203 | >90 | 8 | 14.32 | 6.48 | V60_60_90_TP01024 | J10W_TP01220 | 42.16 | 52.56 | 60.14 | 2638
Ympress 250C geb. geolied | Ympress 250C pickled & oiled | Tôle décapée làc Ympress 250C Laser 2mm | Ympress 250C geb.+ geölt | 204 | >90 | 5 | 9.13 | 4.71 | V40_60_90_G1546095 | J10W_G1549190 | 28.565 | 35.485 | 40.275 | 3354
Ympress 250C geb. geolied | Ympress 250C pickled & oiled | Tôle décapée làc Ympress 250C Laser 2mm | Ympress 250C geb.+ geölt | 204 | >90 | 6 | 10.67 | 4.58 | V40_60_90_G1546095 | J10W_G1549190 | 29.335 | 36.96 | 41.915 | 3354
Ympress 250C geb. geolied | Ympress 250C pickled & oiled | Tôle décapée làc Ympress 250C Laser 2mm | Ympress 250C geb.+ geölt | 204 | >90 | 8 | 14.77 | 7.86 | V60_60_90_TP01024 | J10W_TP01220 | 42.385 | 53.7 | 61.745 | 3374
WGW S235JR walsblauw | HRS 14 HR | Tôle laminée à chaud S235JR | 1.0038 S235JR walzblau | 205 | >90 | 5 | 9.2 | 4.8 | V40_60_90_G1546095 | J10W_G1549190 | 28.6 | 35.6 | 40.4 | 3354
WGW S235JR walsblauw | HRS 14 HR | Tôle laminée à chaud S235JR | 1.0038 S235JR walzblau | 205 | >90 | 6 | 10.69 | 4.62 | V40_60_90_G1546095 | J10W_G1549190 | 29.345 | 37 | 41.965 | 3354
WGW S235JR walsblauw | HRS 14 HR | Tôle laminée à chaud S235JR | 1.0038 S235JR walzblau | 205 | >90 | 8 | 14.81 | 7.97 | V60_60_90_TP01024 | J10W_TP01220 | 42.405 | 53.795 | 61.875 | 3459
WGW S355MC walsblauw | HRS 46F40 |  | 1.0976 S355MC walzblau | 206 | >90 | 5 | 8.95 | 3.94 | V40_60_90_G1546095 | J10W_G1549190 | 28.475 | 34.92 | 39.415 | 3354
WGW S355MC walsblauw | HRS 46F40 |  | 1.0976 S355MC walzblau | 206 | >90 | 6 | 10.48 | 3.81 | V40_60_90_G1546095 | R10W_G1544357 | 29.24 | 36.385 | 41.05 | 3354
WGW S355MC walsblauw | HRS 46F40 |  | 1.0976 S355MC walzblau | 206 | >90 | 8 | 14.53 | 7.15 | V60_60_90_TP01024 | J10W_TP01220 | 42.265 | 53.105 | 60.915 | 2792
WGW S700MC walsblauw | HRS 75F70 |  | S700MC walzblau | 207 | >90 | 4 | 7.07 | 2.71 | V40_60_90_G1546095 | J10W_G1549190 | 27.535 | 32.425 | 36.245 | 3354
WGW S700MC walsblauw | HRS 75F70 |  | S700MC walzblau | 207 | >90 | 5 | 9.03 | 3.87 | V60_60_90_TP01024 | R10W_G1544357 | 39.515 | 45.965 | 51.885 | 3354
WGW S700MC walsblauw | HRS 75F70 |  | S700MC walzblau | 207 | >90 | 6 | 10.52 | 3.73 | V60_60_90_TP01024 | R10W_G1544357 | 40.26 | 47.385 | 53.49 | 3354
WGW S355MC gebeitst geolied | HRS 46F40 pickled & oiled | Tôle décapée làc S355MC huilée | 1.0976 S355MC geb. + geölt | 208 | >90 | 4 | 7.14 | 3.1 | V30_60_90_G1544073 | J10W_G1549190 | 21.57 | 26.69 | 31.67 | 3354
WGW S355MC gebeitst geolied | HRS 46F40 pickled & oiled | Tôle décapée làc S355MC huilée | 1.0976 S355MC geb. + geölt | 208 | >90 | 5 | 8.57 | 3.93 | V40_60_90_G1546095 | J10W_G1549190 | 28.285 | 34.535 | 39.215 | 3354
WGW S355MC gebeitst geolied | HRS 46F40 pickled & oiled | Tôle décapée làc S355MC huilée | 1.0976 S355MC geb. + geölt | 208 | >90 | 6 | 10.48 | 3.81 | V40_60_90_G1546095 | J10W_G1549190 | 29.24 | 36.385 | 41.05 | 3354
WGW S355MC gebeitst geolied | HRS 46F40 pickled & oiled | Tôle décapée làc S355MC huilée | 1.0976 S355MC geb. + geölt | 208 | >90 | 8 | 14.53 | 7.15 | V60_60_90_TP01024 | J10W_TP01220 | 42.265 | 53.105 | 60.915 | 2785
KGW CorTen A | CorTen A | Tôle làc CorTen A | 1.8946 CorTen A | 210 | >90 | 4 | 7.14 | 3.12 | V30_60_90_G1544073 | J10W_G1549190 | 21.57 | 26.7 | 29.69 | 3354
KGW CorTen A | CorTen A | Tôle làc CorTen A | 1.8946 CorTen A | 210 | >90 | 5 | 8.95 | 3.93 | V40_60_90_G1546095 | J10W_G1549190 | 28.475 | 34.915 | 39.405 | 3354
KGW CorTen A | CorTen A | Tôle làc CorTen A | 1.8946 CorTen A | 210 | >90 | 6 | 10.48 | 3.81 | V40_60_90_G1546095 | R10W_G1544357 | 29.24 | 36.385 | 41.05 | 3354
Slijtvast staal RAEX 400 | Wear resistant steel RAEX 400 | Tôle làc 400 Hb résistant à l'abrasion | Verschleissfester Stahl RAEX 400 | 211 | >90 | 4 | 7.71 | 4.01 | V60_60_90_TP01024 | R10W_G1544357 | 38.855 | 44.715 | 50.365 | 3354
Slijtvast staal RAEX 400 | Wear resistant steel RAEX 400 | Tôle làc 400 Hb résistant à l'abrasion | Verschleissfester Stahl RAEX 400 | 211 | >90 | 5 | 9.13 | 3.88 | V60_60_90_TP01024 | R10W_G1544357 | 39.565 | 46.07 | 51.945 | 3354
Mangaan staal X120MN12 | Manganese Steel X120MN12 | Tôle làc X 120 Mn 12 | Mangan Stahl X120MN12 | 214 | >90 | 8 | 15.44 | 9.83 | V60_60_90_TP01024 | J10W_TP01220 | 42.72 | 55.355 | 64.05 | 2785
WGW CorTen B | CorTen B | CorTen B | CorTen B 1.8965 | 218 | >90 | 4 | 7.14 | 3.12 | V30_60_90_G1544073 | J10W_G1549190 | 21.57 | 26.7 | 29.69 | 3354
WGW CorTen B | CorTen B | CorTen B | CorTen B 1.8965 | 218 | >90 | 5 | 8.95 | 3.94 | V40_60_90_G1546095 | J10W_G1549190 | 28.475 | 34.92 | 39.415 | 3354
WGW CorTen B | CorTen B | CorTen B | CorTen B 1.8965 | 218 | >90 | 6 | 10.48 | 3.81 | V40_60_90_G1546095 | R10W_G1544357 | 29.24 | 36.385 | 41.05 | 3354
WGW CorTen B | CorTen B | CorTen B | CorTen B 1.8965 | 218 | >90 | 8 | 14.53 | 7.15 | V60_60_90_TP01024 | J10W_TP01220 | 42.265 | 53.105 | 60.915 | 2785
WGW S235JR gestraald SA 2,5 | HRS 14 HR shot blasted SA 2,5 | Tôle S235JR grenaillage SA 2,5 | 1.0038 S235JR gestrahlt SA 2,5 | 222 | >90 | 5 | 8.66 | 2.96 | V30_60_90_G1544073 | J10W_G1549190 | 22.33 | 28.14 | 33.29 | 3354
WGW S355MC gestraald | S355MC shot blasted | Tôle S355MC grenaillage | WGW S355MC gestrahlt | 223 | >90 | 4 | 7.14 | 3.12 | V30_60_90_G1544073 | J10W_G1549190 | 21.57 | 26.7 | 31.69 | 3354
WGW S355MC gestraald | S355MC shot blasted | Tôle S355MC grenaillage | WGW S355MC gestrahlt | 223 | >90 | 5 | 8.95 | 3.94 | V40_60_90_G1546095 | J10W_G1549190 | 28.475 | 34.92 | 39.415 | 3354
WGW S355MC gestraald | S355MC shot blasted | Tôle S355MC grenaillage | WGW S355MC gestrahlt | 223 | >90 | 8 | 14.53 | 7.15 | V60_60_90_TP01024 | J10W_TP01220 | 42.265 | 53.105 | 60.915 | 2792
WGW S700MC geb.geolied | HRS 75F70 pickled and oiled | Tôle làc S700MC décapée et huilée | S700MC gebeitzt geölt | 224 | >90 | 6 | 10.52 | 3.73 | V60_60_90_TP01024 | R10W_G1544357 | 40.26 | 47.385 | 53.49 | 3354
WGW S355J2+N | Hot rolled plate S355J2+N | Tôle làc S355J2+N | 1.0577 S355J2+N | 226 | >90 | 5 | 8.95 | 3.94 | V40_60_90_G1546095 | J10W_G1549190 | 28.475 | 34.92 | 39.415 | 3354
WGW S355J2+N | Hot rolled plate S355J2+N | Tôle làc S355J2+N | 1.0577 S355J2+N | 226 | >90 | 6 | 11.16 | 5.99 | V60_60_90_TP01024 | R10W_G1544357 | 40.58 | 49.155 | 56.07 | 3354
WGW S355J2+N | Hot rolled plate S355J2+N | Tôle làc S355J2+N | 1.0577 S355J2+N | 226 | >90 | 8 | 14.53 | 7.15 | V60_60_90_TP01024 | J10W_TP01220 | 42.265 | 53.105 | 60.915 | 3354
WGW S235JR Tranenplaat | Hot rolled teardrop plate S235JR | Tôle larmée laminée à chaud S235JR | Warmgewalztes Tränenblech S235JR | 227 | >90 | 8 | 14.46 | 6.96 | V60_60_90_TP01024 | J10W_TP01220 | 42.23 | 52.94 | 60.69 | 3354
TBL | TBL | TBL | TBL | 233 | >90 | 5 | 9.03 | 3.87 | V60_60_90_TP01024 | J10W_G1549190 | 39.515 | 45.965 | 51.885 | 3354
AlMg3 EN AW 5754 H111 |  |  |  | 301 | >90 | 5 | 8.49 | 4.07 | V30_60_90_G1544073 | J10W_G1549190 | 22.245 | 28.525 | 34.315 | 3354
AlMg3 EN AW 5754 H111 |  |  |  | 301 | >90 | 6 | 10.5 | 5.34 | V40_60_90_G1546095 | J10W_G1549190 | 29.25 | 37.17 | 42.59 | 3354
AlMg3 EN AW 5754 H111 |  |  |  | 301 | >90 | 8 | 14.93 | 8.12 | V60_60_90_TP01024 | J10W_G1549190 | 42.465 | 53.99 | 62.085 | 7383
AlMg3 EN AW 5754 H111 1zf | AlMg3 EN AW 5754 H111 1s coated |  | AlMg3 EN AW 5754 H111 1sF | 302 | >90 | 5 | 8.98 | 4.07 | V30_60_90_G1544073 | J10W_G1549190 | 22.49 | 29.015 | 34.56 | 3354
Al 99,5 EN AW 1050 H24 | AlMg3 EN AW 5754 H111 | Tôle Alu EN AW-1050A H14/H24 | AlMg3 EN AW 5754 H111 | 303 | >90 | 5 | 9.06 | 4.46 | V30_60_90_G1544073 | J10W_G1549190 | 22.53 | 29.29 | 34.99 | 3354
Al 99,5 EN AW 1050 H24 | AlMg3 EN AW 5754 H111 | Tôle Alu EN AW-1050A H14/H24 | AlMg3 EN AW 5754 H111 | 303 | >90 | 6 | 11 | 5.75 | V40_60_90_G1546095 | J10W_G1549190 | 29.5 | 37.875 | 43.25 | 3354
AlMg3 EN AW 5754 H12/H22 0,8 | AlMg3 EN AW 5754 H12/H22 0,8 | AlMg3 EN AW 5754 H12/H22 0,8 | AlMg3 EN AW 5754 H12/H22 0,8 | 306 | >90 | 5 | 8.98 | 4.07 | V30_60_90_G1544073 | J10W_G1549190 | 22.49 | 29.015 | 34.56 | 3354
ALMg4,5Mn EN AW 5083 H111 | ALMg4,5Mn EN AW 5083 H111 |  | ALMg4,5Mn EN AW 5083 H111 | 307 | >90 | 4 | 8.06 | 5.68 | V40_60_90_G1546095 | J10W_G1549190 | 28.03 | 34.9 | 40.71 | 3354
ALMg4,5Mn EN AW 5083 H111 | ALMg4,5Mn EN AW 5083 H111 |  | ALMg4,5Mn EN AW 5083 H111 | 307 | >90 | 5 | 9.48 | 5.5 | V40_60_90_G1546095 | J10W_G1549190 | 28.74 | 36.23 | 41.24 | 3354
ALMg4,5Mn EN AW 5083 H111 | ALMg4,5Mn EN AW 5083 H111 |  | ALMg4,5Mn EN AW 5083 H111 | 307 | >90 | 6 | 10.93 | 5.33 | V40_60_90_G1546095 | J10W_G1549190 | 29.465 | 37.595 | 42.795 | 3354
ALMg4,5Mn EN AW 5083 H111 | ALMg4,5Mn EN AW 5083 H111 |  | ALMg4,5Mn EN AW 5083 H111 | 307 | >90 | 8 | 14.93 | 8.12 | V60_60_90_TP01024 | J10W_G1549190 | 42.465 | 53.99 | 62.085 | 7383
AlMgSi1 EN AW 6082 T6/T651 | AlMgSi1 EN AW 6082 T6/T651 | AlMgSi1 EN AW 6082 T6/T651 | AlMgSi1 EN AW 6082 T6/T651 | 308 | >90 | 5 | 8.81 | 3.42 | V30_60_90_G1544073 | J10W_G1549190 | 22.405 | 28.52 | 33.825 | 3354
AlMgSi1 EN AW 6082 T6/T651 | AlMgSi1 EN AW 6082 T6/T651 | AlMgSi1 EN AW 6082 T6/T651 | AlMgSi1 EN AW 6082 T6/T651 | 308 | >90 | 6 | 10.67 | 4.41 | V40_60_90_G1546095 | J10W_G1549190 | 29.335 | 36.875 | 41.745 | 3354
AlMgSi1 EN AW 6082 T6/T651 | AlMgSi1 EN AW 6082 T6/T651 | AlMgSi1 EN AW 6082 T6/T651 | AlMgSi1 EN AW 6082 T6/T651 | 308 | >90 | 8 | 14.45 | 6.54 | V60_60_90_TP01024 | J10W_G1549190 | 42.225 | 52.72 | 60.265 | 7383
AlMg1 EN AW5005 H24/H34 | AlMg1 EN AW5005 H24/H34 | Tôle AlMg1 EN AW5005 H24/H34 | AlMg1 EN AW5005 H24/H34 | 312 | >90 | 5 | 8.98 | 4.07 | V30_60_90_G1544073 | J10W_G1549190 | 22.49 | 29.015 | 34.56 | 3354
AlMg1 EN AW5005 H14/H24 1zF | AlMg1 EN AW5005 H14/H24 1zf |  | AlMg1 EN AW5005 H14/H24 1zf | 398 | >90 | 5 | 8.98 | 4.07 | V30_60_90_G1544073 | J10W_G1549190 | 22.49 | 29.015 | 34.56 | 3354
Sendzimir DX51+Z275 | Sendzimir DX51+Z275-M-A-C | Sendzimir DX51+Z275-M-A-C | Sendzimir DX51+Z275-M-A-C | 401 | >90 | 5 | 9.13 | 4.63 | V30_60_90_G1544073 | J10W_G1549190 | 22.565 | 29.445 | 35.195 | 3354
Zincor St12 ZE25/25-03 | Zintec S12 ZE 25/25-03 | Tôle élezinq DC01+ZE25/25-A-P-C | DC01 Zincor ZE 25/25-03 | 402 | >90 | 5 | 9.13 | 4.63 | V30_60_90_G1544073 | J10W_G1549190 | 22.565 | 29.445 | 35.195 | 3354
Messing CuZn37 HH |  |  |  | 403 | >90 | 5 | 9.47 | 5.61 | V40_60_90_G1546095 | J10W_G1549190 | 28.735 | 36.275 | 41.345 | 3354
Koper Cu-DHP/R240 halfhard | Copper Cu-DHP/R240 half hard | Cuivre Cu-DHP/R240 demi-dur | Kupfer Cu-DHP/R240 halbhart | 404 | >90 | 5 | 8.98 | 4.12 | V30_60_90_G1544073 | J10W_G1549190 | 22.49 | 29.04 | 34.61 | 3354
Koper Cu-DHP/R240 halfhard | Copper Cu-DHP/R240 half hard | Cuivre Cu-DHP/R240 demi-dur | Kupfer Cu-DHP/R240 halbhart | 404 | >90 | 6 | 10.92 | 5.4 | V40_60_90_G1546095 | J10W_G1549190 | 29.46 | 37.62 | 42.86 | 3354
Koper Cu-ETP/R240 | Koper Cu-ETP/R240 | Koper Cu-ETP/R240 | Koper Cu-ETP/R240 | 405 | >90 | 5 | 8.37 | 4.11 | V30_60_90_G1544073 | J10W_G1549190 | 22.185 | 28.425 | 34.295 | 3354
Magnelis S250GD ZM310 | Magnelis S250GD ZM310 | Magnelis S250GD ZM310 | Magnelis S250GD ZM310 | 406 | >90 | 5 | 8.89 | 3.71 | V40_60_90_G1546095 | J10W_G1549190 | 28.445 | 34.745 | 39.155 | 3354
Magnelis S250GD ZM310 | Magnelis S250GD ZM310 | Magnelis S250GD ZM310 | Magnelis S250GD ZM310 | 406 | >90 | 6 | 10.43 | 3.6 | V40_60_90_G1546095 | J10W_G1549190 | 29.215 | 36.23 | 40.815 | 3354
RVS304L KGW finish 2B | AISI304L 2B | Tôle inox 304/304L làf finish 2B | 1.4301 / 1.4307 - V2A finish 2B | 101 | >90 | 0.5 | 1.34 | 1.5 | V08_78_90_G1543217 | J10W_G1546910 | 5.47 | 6.89 | 7.67 | 3354
RVS304L KGW finish 2B | AISI304L 2B | Tôle inox 304/304L làf finish 2B | 1.4301 / 1.4307 - V2A finish 2B | 101 | >90 | 0.8 | 1.77 | 1.54 | V08_78_90_G1543217 | J10W_G1546910 | 5.685 | 7.34 | 8.225 | 3354
RVS304L KGW finish 2B | AISI304L 2B | Tôle inox 304/304L làf finish 2B | 1.4301 / 1.4307 - V2A finish 2B | 101 | >90 | 1 | 2.06 | 1.54 | V08_78_90_G1543217 | J10W_G1546910 | 5.83 | 7.63 | 8.57 | 3354
RVS304L KGW finish 2B | AISI304L 2B | Tôle inox 304/304L làf finish 2B | 1.4301 / 1.4307 - V2A finish 2B | 101 | >90 | 1.25 | 2.43 | 1.54 | V08_78_90_G1543217 | D10W_G1539058 | 6.015 | 8 | 9.005 | 3354
RVS304L KGW finish 2B | AISI304L 2B | Tôle inox 304/304L làf finish 2B | 1.4301 / 1.4307 - V2A finish 2B | 101 | >90 | 1.5 | 2.92 | 1.87 | V10_78_90_G1543225 | J10W_G1546910 | 7.46 | 9.855 | 10.83 | 3354
RVS304L KGW finish 2B | AISI304L 2B | Tôle inox 304/304L làf finish 2B | 1.4301 / 1.4307 - V2A finish 2B | 101 | >90 | 2 | 3.78 | 2.17 | V12_78_90_G1543222 | J10W_G1546910 | 9.09 | 12.065 | 14.06 | 3354
RVS304L KGW finish 2B | AISI304L 2B | Tôle inox 304/304L làf finish 2B | 1.4301 / 1.4307 - V2A finish 2B | 101 | >90 | 2.5 | 4.78 | 2.86 | V16_78_90_G1543223 | J10W_G1546910 | 11.99 | 15.81 | 19.25 | 3354
RVS304L KGW finish 2B | AISI304L 2B | Tôle inox 304/304L làf finish 2B | 1.4301 / 1.4307 - V2A finish 2B | 101 | >90 | 3 | 5.82 | 3.67 | V20_78_90_G1543242 | J10W_G1549190 | 14.91 | 19.655 | 24.58 | 3354
RVS304L KGW finish 2B | AISI304L 2B | Tôle inox 304/304L làf finish 2B | 1.4301 / 1.4307 - V2A finish 2B | 101 | >90 | 4 | 7.56 | 4.36 | V24_78_90_G1545324 | J10W_G1549190 | 17.78 | 23.74 | 27.14 | 3354
RVS304L KGW finish 2B | AISI304L 2B | Tôle inox 304/304L làf finish 2B | 1.4301 / 1.4307 - V2A finish 2B | 101 | >90 | 10 | 20.42 | 14.95 | V80_78_130_TP00149 | J10W_TP01220 | 56.21 | 73.895 | 83.66 | 2115
RVS304L KGW K240 1zf | AI304L 240 grit 1s coated | Tôle inox 304L làf gr320 1f | 1.4301/1.4307 - V2A K240 1sF | 102 | >90 | 0.8 | 1.78 | 1.57 | V08_78_90_G1543217 | J10W_G1546910 | 5.69 | 7.365 | 8.26 | 3354
RVS304L KGW K240 1zf | AI304L 240 grit 1s coated | Tôle inox 304L làf gr320 1f | 1.4301/1.4307 - V2A K240 1sF | 102 | >90 | 1 | 2.07 | 1.58 | V08_78_90_G1543217 | J10W_G1546910 | 5.835 | 7.66 | 8.615 | 3354
RVS304L KGW K240 1zf | AI304L 240 grit 1s coated | Tôle inox 304L làf gr320 1f | 1.4301/1.4307 - V2A K240 1sF | 102 | >90 | 1.25 | 2.44 | 1.58 | V08_78_90_G1543217 | D10W_G1539058 | 6.02 | 8.03 | 9.05 | 3354
RVS304L KGW K240 1zf | AI304L 240 grit 1s coated | Tôle inox 304L làf gr320 1f | 1.4301/1.4307 - V2A K240 1sF | 102 | >90 | 1.5 | 2.93 | 1.91 | V10_78_90_G1543225 | J10W_G1546910 | 7.465 | 9.885 | 10.875 | 3354
RVS304L KGW K240 1zf | AI304L 240 grit 1s coated | Tôle inox 304L làf gr320 1f | 1.4301/1.4307 - V2A K240 1sF | 102 | >90 | 2 | 3.78 | 2.17 | V12_78_90_G1543222 | J10W_G1546910 | 9.09 | 12.065 | 14.06 | 3354
RVS304L KGW K240 1zf | AI304L 240 grit 1s coated | Tôle inox 304L làf gr320 1f | 1.4301/1.4307 - V2A K240 1sF | 102 | >90 | 2.5 | 4.8 | 2.94 | V16_78_90_G1543223 | J10W_G1546910 | 12 | 15.87 | 19.34 | 3354
RVS304L KGW K240 1zf | AI304L 240 grit 1s coated | Tôle inox 304L làf gr320 1f | 1.4301/1.4307 - V2A K240 1sF | 102 | >90 | 3 | 5.84 | 3.77 | V20_78_90_G1543242 | J10W_G1549190 | 14.92 | 19.725 | 24.69 | 3354
RVS304L KGW K240 1zf | AI304L 240 grit 1s coated | Tôle inox 304L làf gr320 1f | 1.4301/1.4307 - V2A K240 1sF | 102 | >90 | 4 | 7.6 | 4.48 | V24_78_90_G1545324 | J10W_G1549190 | 17.8 | 23.84 | 27.28 | 3354
RVS304L KGW K240 1zf | AI304L 240 grit 1s coated | Tôle inox 304L làf gr320 1f | 1.4301/1.4307 - V2A K240 1sF | 102 | >90 | 10 | 20.42 | 14.95 | V80_78_130_TP00149 | J10W_TP01220 | 56.21 | 73.895 | 83.66 | 2115
RVS304L KGW finish 2B 1zf | AISI304L 2B 1s coated | Tôle inox 304/304L làf finish 2B 1mm 1f | 1.4301---1.4307 - V2A finish 2B 1sF | 103 | >90 | 1 | 2.06 | 1.54 | V08_78_90_G1543217 | J10W_G1546910 | 5.83 | 7.63 | 8.57 | 3354
RVS304L KGW finish 2B 1zf | AISI304L 2B 1s coated | Tôle inox 304/304L làf finish 2B 1mm 1f | 1.4301---1.4307 - V2A finish 2B 1sF | 103 | >90 | 1.25 | 2.43 | 1.54 | V08_78_90_G1543217 | D10W_G1539058 | 6.015 | 8 | 9.005 | 3354
RVS304L KGW finish 2B 1zf | AISI304L 2B 1s coated | Tôle inox 304/304L làf finish 2B 1mm 1f | 1.4301---1.4307 - V2A finish 2B 1sF | 103 | >90 | 1.5 | 2.92 | 1.87 | V10_78_90_G1543225 | J10W_G1546910 | 7.46 | 9.855 | 10.83 | 3354
RVS304L KGW finish 2B 1zf | AISI304L 2B 1s coated | Tôle inox 304/304L làf finish 2B 1mm 1f | 1.4301---1.4307 - V2A finish 2B 1sF | 103 | >90 | 2 | 3.8 | 2.22 | V12_78_90_G1543222 | J10W_G1546910 | 9.1 | 12.11 | 14.12 | 3354
RVS304L KGW finish 2B 1zf | AISI304L 2B 1s coated | Tôle inox 304/304L làf finish 2B 1mm 1f | 1.4301---1.4307 - V2A finish 2B 1sF | 103 | >90 | 2.5 | 4.8 | 2.94 | V16_78_90_G1543223 | J10W_G1546910 | 12 | 15.87 | 19.34 | 3354
RVS304L KGW finish 2B 1zf | AISI304L 2B 1s coated | Tôle inox 304/304L làf finish 2B 1mm 1f | 1.4301---1.4307 - V2A finish 2B 1sF | 103 | >90 | 3 | 5.72 | 3.75 | V20_78_90_G1543242 | J10W_G1549190 | 14.86 | 19.595 | 24.61 | 3354
RVS304L KGW finish 2B 1zf | AISI304L 2B 1s coated | Tôle inox 304/304L làf finish 2B 1mm 1f | 1.4301---1.4307 - V2A finish 2B 1sF | 103 | >90 | 4 | 7.56 | 4.36 | V24_78_90_G1545324 | J10W_G1549190 | 17.78 | 23.74 | 27.14 | 3354
RVS304L KGW finish 2B 1zf | AISI304L 2B 1s coated | Tôle inox 304/304L làf finish 2B 1mm 1f | 1.4301---1.4307 - V2A finish 2B 1sF | 103 | >90 | 10 | 20.42 | 14.95 | V80_78_130_TP00149 | J10W_TP01220 | 56.21 | 73.895 | 83.66 | 2115
RVS304L KGW geborsteld 1zf | AISI304L brushed 1s coated | Tôle inox 304/304L làf bross 1f 1mm | 1.4301 / 1.4307 - V2A gebürstet 1sF | 104 | >90 | 1 | 2.06 | 1.54 | V08_78_90_G1543217 | J10W_G1546910 | 5.83 | 7.63 | 8.57 | 3354
RVS304L KGW geborsteld 1zf | AISI304L brushed 1s coated | Tôle inox 304/304L làf bross 1f 1mm | 1.4301 / 1.4307 - V2A gebürstet 1sF | 104 | >90 | 1.25 | 2.44 | 1.58 | V08_78_90_G1543217 | D10W_G1539058 | 6.02 | 8.03 | 9.05 | 3354
RVS304L KGW geborsteld 1zf | AISI304L brushed 1s coated | Tôle inox 304/304L làf bross 1f 1mm | 1.4301 / 1.4307 - V2A gebürstet 1sF | 104 | >90 | 1.5 | 2.92 | 1.87 | V10_78_90_G1543225 | J10W_G1546910 | 7.46 | 9.855 | 10.83 | 3354
RVS304L KGW geborsteld 1zf | AISI304L brushed 1s coated | Tôle inox 304/304L làf bross 1f 1mm | 1.4301 / 1.4307 - V2A gebürstet 1sF | 104 | >90 | 2 | 3.78 | 2.17 | V12_78_90_G1543222 | J10W_G1546910 | 9.09 | 12.065 | 14.06 | 3354
RVS304L KGW geborsteld 1zf | AISI304L brushed 1s coated | Tôle inox 304/304L làf bross 1f 1mm | 1.4301 / 1.4307 - V2A gebürstet 1sF | 104 | >90 | 2.5 | 4.8 | 2.94 | V16_78_90_G1543223 | D10W_G1539058 | 12 | 15.87 | 19.34 | 3354
RVS304L KGW geborsteld 1zf | AISI304L brushed 1s coated | Tôle inox 304/304L làf bross 1f 1mm | 1.4301 / 1.4307 - V2A gebürstet 1sF | 104 | >90 | 3 | 5.82 | 3.67 | V20_78_90_G1543242 | J10W_G1549190 | 14.91 | 19.655 | 24.58 | 3354
RVS304L KGW geborsteld 1zf | AISI304L brushed 1s coated | Tôle inox 304/304L làf bross 1f 1mm | 1.4301 / 1.4307 - V2A gebürstet 1sF | 104 | >90 | 4 | 7.56 | 4.36 | V24_78_90_G1545324 | J10W_G1549190 | 17.78 | 23.74 | 27.14 | 3354
RVS304L KGW geborsteld 1zf | AISI304L brushed 1s coated | Tôle inox 304/304L làf bross 1f 1mm | 1.4301 / 1.4307 - V2A gebürstet 1sF | 104 | >90 | 10 | 20.42 | 14.95 | V80_78_130_TP00149 | J10W_TP01220 | 56.21 | 73.895 | 83.66 | 2115
RVS304L KGW K320 1zf | AI304L 320 grit 1s coated | Tôle inox 304L làf gr320 1f | 1.4301/1.4307 V2A K320 1sF | 105 | >90 | 0.8 | 1.77 | 1.54 | V08_78_90_G1543217 | D10W_G1539058 | 5.685 | 7.34 | 8.225 | 3354
RVS304L KGW K320 1zf | AI304L 320 grit 1s coated | Tôle inox 304L làf gr320 1f | 1.4301/1.4307 V2A K320 1sF | 105 | >90 | 1 | 2.06 | 1.54 | V08_78_90_G1543217 | J10W_G1546910 | 5.83 | 7.63 | 8.57 | 3354
RVS304L KGW K320 1zf | AI304L 320 grit 1s coated | Tôle inox 304L làf gr320 1f | 1.4301/1.4307 V2A K320 1sF | 105 | >90 | 1.2 | 2.35 | 1.54 | V08_78_90_G1543217 | D10W_G1539058 | 5.975 | 7.92 | 8.915 | 3354
RVS304L KGW K320 1zf | AI304L 320 grit 1s coated | Tôle inox 304L làf gr320 1f | 1.4301/1.4307 V2A K320 1sF | 105 | >90 | 1.25 | 2.43 | 1.54 | V08_78_90_G1543217 | D10W_G1539058 | 6.015 | 8 | 9.005 | 3354
RVS304L KGW K320 1zf | AI304L 320 grit 1s coated | Tôle inox 304L làf gr320 1f | 1.4301/1.4307 V2A K320 1sF | 105 | >90 | 1.5 | 2.92 | 1.87 | V10_78_90_G1543225 | J10W_G1546910 | 7.46 | 9.855 | 10.83 | 3354
RVS304L KGW K320 1zf | AI304L 320 grit 1s coated | Tôle inox 304L làf gr320 1f | 1.4301/1.4307 V2A K320 1sF | 105 | >90 | 2 | 3.8 | 2.22 | V12_78_90_G1543222 | J10W_G1546910 | 9.1 | 12.11 | 14.12 | 3354
RVS304L KGW K320 1zf | AI304L 320 grit 1s coated | Tôle inox 304L làf gr320 1f | 1.4301/1.4307 V2A K320 1sF | 105 | >90 | 2.5 | 4.78 | 2.86 | V16_78_90_G1543223 | D10W_G1539058 | 11.99 | 15.81 | 19.25 | 3354
RVS304L KGW K320 1zf | AI304L 320 grit 1s coated | Tôle inox 304L làf gr320 1f | 1.4301/1.4307 V2A K320 1sF | 105 | >90 | 3 | 5.72 | 3.75 | V20_78_90_G1543242 | J10W_G1549190 | 14.86 | 19.595 | 24.61 | 3354
RVS304L KGW K320 1zf | AI304L 320 grit 1s coated | Tôle inox 304L làf gr320 1f | 1.4301/1.4307 V2A K320 1sF | 105 | >90 | 4 | 7.5 | 4.48 | V24_78_90_G1545324 | J10W_G1549190 | 17.75 | 23.74 | 27.23 | 3354
RVS304L KGW K320 1zf | AI304L 320 grit 1s coated | Tôle inox 304L làf gr320 1f | 1.4301/1.4307 V2A K320 1sF | 105 | >90 | 10 | 20.42 | 14.95 | V80_78_130_TP00149 | J10W_TP01220 | 56.21 | 73.895 | 83.66 | 2115
RVS304L KGW finish BA 1zf | Stainless steel 304L finish BA laser film | Acier inoxydable 304L finition BA film | 1.4301/1.4307 finish 2R 1sf | 106 | >90 | 1 | 2.06 | 1.54 | V08_78_90_G1543217 | J10W_G1546910 | 5.83 | 7.63 | 8.57 | 3354
RVS304L KGW finish BA 1zf | Stainless steel 304L finish BA laser film | Acier inoxydable 304L finition BA film | 1.4301/1.4307 finish 2R 1sf | 106 | >90 | 1.25 | 2.44 | 1.58 | V08_78_90_G1543217 | J10W_G1546910 | 6.02 | 8.03 | 9.05 | 3354
RVS304L KGW finish BA 1zf | Stainless steel 304L finish BA laser film | Acier inoxydable 304L finition BA film | 1.4301/1.4307 finish 2R 1sf | 106 | >90 | 1.5 | 2.93 | 1.91 | V10_78_90_G1543225 | J10W_G1546910 | 7.465 | 9.885 | 10.875 | 3354
RVS304L KGW finish BA 1zf | Stainless steel 304L finish BA laser film | Acier inoxydable 304L finition BA film | 1.4301/1.4307 finish 2R 1sf | 106 | >90 | 2 | 3.8 | 2.23 | V12_78_90_G1543222 | J10W_G1546910 | 9.1 | 12.115 | 14.13 | 3354
RVS304L KGW finish BA 1zf | Stainless steel 304L finish BA laser film | Acier inoxydable 304L finition BA film | 1.4301/1.4307 finish 2R 1sf | 106 | >90 | 2.5 | 4.78 | 2.86 | V16_78_90_G1543223 | D10W_G1539058 | 11.99 | 15.81 | 19.25 | 3354
RVS304L KGW finish BA 1zf | Stainless steel 304L finish BA laser film | Acier inoxydable 304L finition BA film | 1.4301/1.4307 finish 2R 1sf | 106 | >90 | 3 | 5.82 | 3.67 | V20_78_90_G1543242 | J10W_G1549190 | 14.91 | 19.655 | 24.58 | 3354
RVS304L KGW finish BA 1zf | Stainless steel 304L finish BA laser film | Acier inoxydable 304L finition BA film | 1.4301/1.4307 finish 2R 1sf | 106 | >90 | 4 | 7.6 | 4.48 | V24_78_90_G1545324 | J10W_G1549190 | 17.8 | 23.84 | 27.28 | 3354
RVS304L KGW finish BA 1zf | Stainless steel 304L finish BA laser film | Acier inoxydable 304L finition BA film | 1.4301/1.4307 finish 2R 1sf | 106 | >90 | 10 | 20.42 | 14.95 | V80_78_130_TP00149 | J10W_TP01220 | 56.21 | 73.895 | 83.66 | 2115
RVS304 KGW 2z duplo | AISI304 2s Duplo | Duplo inox 304 2s | 1.4301 / 1.4307 - V2A 2s Duplo 1sF | 107 | >90 | 1 | 2.07 | 1.58 | V08_78_90_G1543217 | J10W_G1546910 | 5.835 | 7.66 | 8.615 | 3354
RVS304 KGW 2z duplo | AISI304 2s Duplo | Duplo inox 304 2s | 1.4301 / 1.4307 - V2A 2s Duplo 1sF | 107 | >90 | 1.5 | 2.93 | 1.91 | V10_78_90_G1543225 | J10W_G1546910 | 7.465 | 9.885 | 10.875 | 3354
RVS304 KGW 2z duplo | AISI304 2s Duplo | Duplo inox 304 2s | 1.4301 / 1.4307 - V2A 2s Duplo 1sF | 107 | >90 | 2 | 3.8 | 2.23 | V12_78_90_G1543222 | J10W_G1546910 | 9.1 | 12.115 | 14.13 | 3354
RVS304 KGW 2z duplo | AISI304 2s Duplo | Duplo inox 304 2s | 1.4301 / 1.4307 - V2A 2s Duplo 1sF | 107 | >90 | 3 | 5.84 | 3.77 | V20_78_90_G1543242 | J10W_G1549190 | 14.92 | 19.725 | 24.69 | 3354
RVS304 KGW 2z duplo | AISI304 2s Duplo | Duplo inox 304 2s | 1.4301 / 1.4307 - V2A 2s Duplo 1sF | 107 | >90 | 10 | 20.42 | 14.95 | V80_78_130_TP00149 | J10W_TP01220 | 56.21 | 73.895 | 83.66 | 2115
RVS304L WGW finish 1D | AISI304L 1D | Tôle inox 304/304L làc finish 1D | 1.4301 / 1.4307 - V2A finish 1D | 108 | >90 | 4 | 7.6 | 4.48 | V24_78_90_G1545324 | J10W_G1549190 | 17.8 | 23.84 | 27.28 | 3354
RVS304L WGW finish 1D | AISI304L 1D | Tôle inox 304/304L làc finish 1D | 1.4301 / 1.4307 - V2A finish 1D | 108 | >90 | 10 | 20.42 | 14.95 | V80_78_130_TP00149 | J10W_TP01220 | 56.21 | 73.895 | 83.66 | 2115
RVS304L WGW finish 1D | AISI304L 1D | Tôle inox 304/304L làc finish 1D | 1.4301 / 1.4307 - V2A finish 1D | 108 | >90 | 12 | 23.23 | 14.52 | V80_78_130_TP00149 | J10W_TP01220 | 57.615 | 76.49 | 86.635 | 2115
RVS304L KGW 2z K320 1zf | AISI304L 2s 320 grid 1s coated | Tôle inox 320 làf gr320 1f | 1.4301 / 1.4307 - V2A 2s K320Si 1sF | 109 | >90 | 1 | 2.07 | 1.58 | V08_78_90_G1543217 | D10W_G1539058 | 5.835 | 7.66 | 8.615 | 3354
RVS304L KGW 2z K320 1zf | AISI304L 2s 320 grid 1s coated | Tôle inox 320 làf gr320 1f | 1.4301 / 1.4307 - V2A 2s K320Si 1sF | 109 | >90 | 1.5 | 2.93 | 1.91 | V10_78_90_G1543225 | D10W_G1539058 | 7.465 | 9.885 | 10.875 | 3354
RVS304L KGW 2z K320 1zf | AISI304L 2s 320 grid 1s coated | Tôle inox 320 làf gr320 1f | 1.4301 / 1.4307 - V2A 2s K320Si 1sF | 109 | >90 | 2 | 3.8 | 2.23 | V12_78_90_G1543222 | D10W_G1539058 | 9.1 | 12.115 | 14.13 | 3354
RVS304L KGW 2z K320 1zf | AISI304L 2s 320 grid 1s coated | Tôle inox 320 làf gr320 1f | 1.4301 / 1.4307 - V2A 2s K320Si 1sF | 109 | >90 | 3 | 5.84 | 3.77 | V20_78_90_G1543242 | J10W_G1549190 | 14.92 | 19.725 | 24.69 | 3354
RVS304L KGW 2z K320 1zf | AISI304L 2s 320 grid 1s coated | Tôle inox 320 làf gr320 1f | 1.4301 / 1.4307 - V2A 2s K320Si 1sF | 109 | >90 | 10 | 20.42 | 14.95 | V80_78_130_TP00149 | J10W_TP01220 | 56.21 | 73.895 | 83.66 | 2115
RVS304L KGW K80 1zf 2 | AI304L 80 grit 1s coated | Tôle inox 304L làf gr80 1f | 1.4301/1.4307 V2A K80 1sF | 110 | >90 | 2 | 3.78 | 2.17 | V12_78_90_G1543222 | D10W_G1539058 | 9.09 | 12.065 | 14.06 | 3354
RVS316L KGW finish 2B | AISI316L 2B | Tôle inox 316/316L làf finish 2B | 1.4401 / 1.4404 - V4A finish 2B | 111 | >90 | 0.6 | 1.18 | 1.09 | V04_30_90_TC00073 | J10W_G1546910 | 3.39 | 4.525 | 6.28 | 3354
RVS316L KGW finish 2B | AISI316L 2B | Tôle inox 316/316L làf finish 2B | 1.4401 / 1.4404 - V4A finish 2B | 111 | >90 | 1 | 2.03 | 1.49 | V08_78_90_G1543217 | J10W_G1546910 | 5.815 | 7.575 | 8.505 | 3354
RVS316L KGW finish 2B | AISI316L 2B | Tôle inox 316/316L làf finish 2B | 1.4401 / 1.4404 - V4A finish 2B | 111 | >90 | 1.25 | 2.41 | 1.53 | V08_78_90_G1543217 | J10W_G1546910 | 6.005 | 7.975 | 8.985 | 3354
RVS316L KGW finish 2B | AISI316L 2B | Tôle inox 316/316L làf finish 2B | 1.4401 / 1.4404 - V4A finish 2B | 111 | >90 | 1.5 | 3 | 1.83 | V10_78_90_G1543225 | J10W_G1546910 | 7.5 | 9.915 | 10.83 | 3354
RVS316L KGW finish 2B | AISI316L 2B | Tôle inox 316/316L làf finish 2B | 1.4401 / 1.4404 - V4A finish 2B | 111 | >90 | 2 | 3.68 | 2.15 | V12_78_90_G1543222 | J10W_G1546910 | 9.04 | 11.955 | 13.99 | 3354
RVS316L KGW finish 2B | AISI316L 2B | Tôle inox 316/316L làf finish 2B | 1.4401 / 1.4404 - V4A finish 2B | 111 | >90 | 2.5 | 4.76 | 2.82 | V16_78_90_G1543223 | J10W_G1546910 | 11.98 | 15.77 | 19.2 | 3354
RVS316L KGW finish 2B | AISI316L 2B | Tôle inox 316/316L làf finish 2B | 1.4401 / 1.4404 - V4A finish 2B | 111 | >90 | 3 | 5.78 | 3.6 | V20_78_90_G1543242 | J10W_G1549190 | 14.89 | 19.58 | 24.49 | 3354
RVS316L KGW finish 2B | AISI316L 2B | Tôle inox 316/316L làf finish 2B | 1.4401 / 1.4404 - V4A finish 2B | 111 | >90 | 4 | 7.54 | 4.32 | V24_78_90_G1545324 | J10W_G1549190 | 17.77 | 23.7 | 27.09 | 3354
RVS316L KGW K240 1zf | AI316L 240 grit 1s coated | Tôle inox 316L làf gr240 1f | 1.4401/1.4404 V4A K240 1sF | 112 | >90 | 1 | 2.03 | 1.49 | V08_78_90_G1543217 | D10W_G1539058 | 5.815 | 7.575 | 8.505 | 3354
RVS316L KGW K240 1zf | AI316L 240 grit 1s coated | Tôle inox 316L làf gr240 1f | 1.4401/1.4404 V4A K240 1sF | 112 | >90 | 1.5 | 2.9 | 1.84 | V10_78_90_G1543225 | D10W_G1539058 | 7.45 | 9.82 | 10.79 | 3354
RVS316L KGW K240 1zf | AI316L 240 grit 1s coated | Tôle inox 316L làf gr240 1f | 1.4401/1.4404 V4A K240 1sF | 112 | >90 | 2 | 3.77 | 2.16 | V12_78_90_G1543222 | D10W_G1539058 | 9.085 | 12.05 | 14.045 | 3354
RVS316L KGW finish 2B 1zf | AISI316L 2B 1s coated | Tôle inox 316L làf fin 2B 1mm 1f | 1.4401 / 1.4404 V4A finish 2B 1sF | 113 | >90 | 1 | 2.03 | 1.52 | V08_78_90_G1543217 | D10W_G1539058 | 5.815 | 7.59 | 8.535 | 3354
RVS316L KGW finish 2B 1zf | AISI316L 2B 1s coated | Tôle inox 316L làf fin 2B 1mm 1f | 1.4401 / 1.4404 V4A finish 2B 1sF | 113 | >90 | 1.5 | 2.9 | 1.86 | V10_78_90_G1543225 | D10W_G1539058 | 7.45 | 9.83 | 10.81 | 3354
RVS316L KGW finish 2B 1zf | AISI316L 2B 1s coated | Tôle inox 316L làf fin 2B 1mm 1f | 1.4401 / 1.4404 V4A finish 2B 1sF | 113 | >90 | 2 | 3.77 | 2.19 | V12_78_90_G1543222 | D10W_G1539058 | 9.085 | 12.065 | 14.075 | 3354
RVS316L KGW finish 2B 1zf | AISI316L 2B 1s coated | Tôle inox 316L làf fin 2B 1mm 1f | 1.4401 / 1.4404 V4A finish 2B 1sF | 113 | >90 | 3 | 5.79 | 3.66 | V20_78_90_G1543242 | J10W_G1549190 | 14.895 | 19.62 | 24.555 | 3354
RVS316L KGW geborsteld 1zf | AISI316L brushed 1s | Tôle inox 316L làf bross 1f | 1.4401 / 1.4404 V4A gebürstet 1sF | 114 | >90 | 1 | 2.03 | 1.49 | V08_78_90_G1543217 | D10W_G1539058 | 5.815 | 7.575 | 8.505 | 3354
RVS316L KGW geborsteld 1zf | AISI316L brushed 1s | Tôle inox 316L làf bross 1f | 1.4401 / 1.4404 V4A gebürstet 1sF | 114 | >90 | 1.5 | 2.9 | 1.84 | V10_78_90_G1543225 | D10W_G1539058 | 7.45 | 9.82 | 10.79 | 3354
RVS316L KGW geborsteld 1zf | AISI316L brushed 1s | Tôle inox 316L làf bross 1f | 1.4401 / 1.4404 V4A gebürstet 1sF | 114 | >90 | 2 | 3.77 | 2.16 | V12_78_90_G1543222 | D10W_G1539058 | 9.085 | 12.05 | 14.045 | 3354
RVS316L KGW geborsteld 1zf | AISI316L brushed 1s | Tôle inox 316L làf bross 1f | 1.4401 / 1.4404 V4A gebürstet 1sF | 114 | >90 | 3 | 5.78 | 3.61 | V20_78_90_G1543242 | J10W_G1549190 | 14.89 | 19.585 | 24.5 | 3354
RVS316L KGW K320 1zf | AI316L 320 grit 1s coated | Tôle inox 316L làf gr320 1f | 1.4401/1.4404 V4A K320 1sF | 115 | >90 | 1 | 2.03 | 1.49 | V08_78_90_G1543217 | D10W_G1539058 | 5.815 | 7.575 | 8.505 | 3354
RVS316L KGW K320 1zf | AI316L 320 grit 1s coated | Tôle inox 316L làf gr320 1f | 1.4401/1.4404 V4A K320 1sF | 115 | >90 | 1.2 | 2.34 | 1.52 | V08_78_90_G1543217 | D10W_G1539058 | 5.97 | 7.9 | 8.89 | 3354
RVS316L KGW K320 1zf | AI316L 320 grit 1s coated | Tôle inox 316L làf gr320 1f | 1.4401/1.4404 V4A K320 1sF | 115 | >90 | 1.25 | 2.41 | 1.53 | V08_78_90_G1543217 | D10W_G1539058 | 6.005 | 7.975 | 8.985 | 3354
RVS316L KGW K320 1zf | AI316L 320 grit 1s coated | Tôle inox 316L làf gr320 1f | 1.4401/1.4404 V4A K320 1sF | 115 | >90 | 1.5 | 2.9 | 1.84 | V10_78_90_G1543225 | D10W_G1539058 | 7.45 | 9.82 | 10.79 | 3354
RVS316L KGW K320 1zf | AI316L 320 grit 1s coated | Tôle inox 316L làf gr320 1f | 1.4401/1.4404 V4A K320 1sF | 115 | >90 | 2 | 3.68 | 2.15 | V12_78_90_G1543222 | D10W_G1539058 | 9.04 | 11.955 | 13.99 | 3354
RVS316L KGW K320 1zf | AI316L 320 grit 1s coated | Tôle inox 316L làf gr320 1f | 1.4401/1.4404 V4A K320 1sF | 115 | >90 | 2.5 | 4.76 | 2.82 | V16_78_90_G1543223 | J10W_G1546910 | 11.98 | 15.77 | 19.2 | 3354
RVS316L KGW K320 1zf | AI316L 320 grit 1s coated | Tôle inox 316L làf gr320 1f | 1.4401/1.4404 V4A K320 1sF | 115 | >90 | 3 | 5.78 | 3.6 | V20_78_90_G1543242 | J10W_G1549190 | 14.89 | 19.58 | 24.49 | 3354
RVS316L KGW K320 1zf | AI316L 320 grit 1s coated | Tôle inox 316L làf gr320 1f | 1.4401/1.4404 V4A K320 1sF | 115 | >90 | 4 | 7.54 | 4.32 | V24_78_90_G1545324 | J10W_G1549190 | 17.77 | 23.7 | 27.09 | 3354
RVS304L KGW finish BA | RVS304L cold rolled finish BA | Inox 304/304L laminé à froid BA | 1.4301/1.4307 finish 2R | 116 | >90 | 2 | 3.78 | 2.17 | V12_78_90_G1543222 | J10W_G1546910 | 9.09 | 12.065 | 14.06 | 3354
RVS316L WGW finish 1D | AISI316L 1D | Tôle inox 316L làc finish 1D | 1.4401 / 1.4404 V4A finish 1D | 118 | >90 | 4 | 7.54 | 4.32 | V24_78_90_G1545324 | J10W_G1549190 | 17.77 | 23.7 | 27.09 | 3354
RVS316L WGW finish 1D | AISI316L 1D | Tôle inox 316L làc finish 1D | 1.4401 / 1.4404 V4A finish 1D | 118 | >90 | 10 | 20.14 | 14.36 | V80_78_130_TP00149 | J10W_TP01220 | 56.07 | 73.32 | 82.93 | 2107
RVS316L WGW finish 1D | AISI316L 1D | Tôle inox 316L làc finish 1D | 1.4401 / 1.4404 V4A finish 1D | 118 | >90 | 12 | 23.07 | 14.32 | V80_78_130_TP00149 | J10W_TP01220 | 57.535 | 76.23 | 86.355 | 2107
1.4539 finish 2E | 1.4539 finish 2E | 1.4539 finish 2E | 1.4539 finish 2E | 119 | >90 | 4 | 7.56 | 4.36 | V24_78_90_G1545324 | J10W_G1549190 | 17.78 | 23.74 | 27.14 | 3354
1.4539 finish 2E | 1.4539 finish 2E | 1.4539 finish 2E | 1.4539 finish 2E | 119 | >90 | 10 | 20.42 | 14.95 | V80_78_130_TP00149 | J10W_TP01220 | 56.21 | 73.895 | 83.66 | 2107
RVS441 KGW finish 2B |  |  |  | 121 | >90 | 1.5 | 2.91 | 1.85 | V10_78_90_G1543225 | J10W_G1546910 | 7.455 | 9.835 | 10.805 | 3354
RVS441 KGW finish 2B |  |  |  | 121 | >90 | 2 | 3.77 | 2.18 | V12_78_90_G1543222 | J10W_G1546910 | 9.085 | 12.06 | 14.065 | 3354
RVS321 kgw finish 2B | AISI321 finish 2B | Tôle inox 321 làf finish 2B | 1.4541 finish 2B | 129 | >90 | 1 | 2.06 | 1.54 | V08_78_90_G1543217 | J10W_G1546910 | 5.83 | 7.63 | 8.57 | 3354
RVS321 kgw finish 2B | AISI321 finish 2B | Tôle inox 321 làf finish 2B | 1.4541 finish 2B | 129 | >90 | 1.2 | 2.35 | 1.54 | V08_78_90_G1543217 | D10W_G1539058 | 5.975 | 7.92 | 8.915 | 3354
RVS321 kgw finish 2B | AISI321 finish 2B | Tôle inox 321 làf finish 2B | 1.4541 finish 2B | 129 | >90 | 1.5 | 2.92 | 1.87 | V10_78_90_G1543225 | J10W_G1546910 | 7.46 | 9.855 | 10.83 | 3354
RVS321 kgw finish 2B | AISI321 finish 2B | Tôle inox 321 làf finish 2B | 1.4541 finish 2B | 129 | >90 | 2 | 3.78 | 2.17 | V12_78_90_G1543222 | J10W_G1546910 | 9.09 | 12.065 | 14.06 | 3354
RVS321 kgw finish 2B | AISI321 finish 2B | Tôle inox 321 làf finish 2B | 1.4541 finish 2B | 129 | >90 | 3 | 5.82 | 3.67 | V20_78_90_G1543242 | J10W_G1549190 | 14.91 | 19.655 | 24.58 | 3354
RVS321 kgw finish 2B | AISI321 finish 2B | Tôle inox 321 làf finish 2B | 1.4541 finish 2B | 129 | >90 | 4 | 7.56 | 4.36 | V24_78_90_G1545324 | J10W_G1549190 | 17.78 | 23.74 | 27.14 | 3354
RVS430 KGW K240 1zf | AISI430 240 grid 1s coated | Tôle inox 430 LAF gr240 | 1.4016 K240Si 1sF | 131 | >90 | 0.8 | 1.75 | 1.5 | V08_78_90_G1543217 | J10W_G1546910 | 5.675 | 7.3 | 8.175 | 3354
RVS430 KGW K240 1zf | AISI430 240 grid 1s coated | Tôle inox 430 LAF gr240 | 1.4016 K240Si 1sF | 131 | >90 | 1 | 1.94 | 1.53 | V08_78_90_G1543217 | J10W_G1546910 | 5.77 | 7.505 | 8.5 | 3354
RVS430 KGW finish BA | AISI430 finish BA | Tôle inox 430 làf BA | 1.4016 finish 2R | 132 | >90 | 1 | 1.94 | 1.53 | V08_78_90_G1543217 | J10W_G1546910 | 5.77 | 7.505 | 8.5 | 3354
RVS430 KGW finish BA | AISI430 finish BA | Tôle inox 430 làf BA | 1.4016 finish 2R | 132 | >90 | 1.2 | 2.34 | 1.54 | V08_78_90_G1543217 | J10W_G1546910 | 5.97 | 7.91 | 8.91 | 3354
RVS430 KGW finish BA | AISI430 finish BA | Tôle inox 430 làf BA | 1.4016 finish 2R | 132 | >90 | 1.5 | 2.91 | 1.85 | V10_78_90_G1543225 | J10W_G1546910 | 7.455 | 9.835 | 10.805 | 3354
RVS430 KGW finish BA | AISI430 finish BA | Tôle inox 430 làf BA | 1.4016 finish 2R | 132 | >90 | 2 | 3.77 | 2.18 | V12_78_90_G1543222 | J10W_G1546910 | 9.085 | 12.06 | 14.065 | 3354
RVS430 KGW finish BA | AISI430 finish BA | Tôle inox 430 làf BA | 1.4016 finish 2R | 132 | >90 | 3 | 5.79 | 3.65 | V20_78_90_G1543242 | J10W_G1549190 | 14.895 | 19.615 | 24.545 | 3354
RVS430 KGW finish BA | AISI430 finish BA | Tôle inox 430 làf BA | 1.4016 finish 2R | 132 | >90 | 4 | 7.54 | 4.34 | V24_78_90_G1545324 | J10W_G1549190 | 17.77 | 23.71 | 27.11 | 3354
RVS430 KGW finish 2B | AISI430 finish 2B | Tôle inox RVS430 finish 2B | 1.4016 finish 2B | 133 | >90 | 2 | 3.77 | 2.18 | V12_78_90_G1543222 | J10W_G1546910 | 9.085 | 12.06 | 14.065 | 3354
RVS430 KGW finish 2B | AISI430 finish 2B | Tôle inox RVS430 finish 2B | 1.4016 finish 2B | 133 | >90 | 2.5 | 4.76 | 2.84 | V16_78_90_G1543223 | J10W_G1546910 | 11.98 | 15.78 | 19.22 | 3354
RVS430 KGW finish 2B | AISI430 finish 2B | Tôle inox RVS430 finish 2B | 1.4016 finish 2B | 133 | >90 | 3 | 5.79 | 3.65 | V20_78_90_G1543242 | J10W_G1549190 | 14.895 | 19.615 | 24.545 | 3354
RVS430 KGW finish 2B | AISI430 finish 2B | Tôle inox RVS430 finish 2B | 1.4016 finish 2B | 133 | >90 | 4 | 7.54 | 4.34 | V24_78_90_G1545324 | J10W_G1549190 | 17.77 | 23.71 | 27.11 | 3354
RVS430 KGW finish BA 1zf | AISI430 finish BA 1zf | Tôle inox RVS430 finish BA 1zf | 1.4016 finish 2R 1zf | 134 | >90 | 1 | 2.05 | 1.52 | V08_78_90_G1543217 | J10W_G1546910 | 5.825 | 7.61 | 8.545 | 3354
RVS430 KGW finish BA 1zf | AISI430 finish BA 1zf | Tôle inox RVS430 finish BA 1zf | 1.4016 finish 2R 1zf | 134 | >90 | 1.5 | 2.91 | 1.85 | V10_78_90_G1543225 | J10W_G1546910 | 7.455 | 9.835 | 10.805 | 3354
RVS430 KGW finish BA 1zf | AISI430 finish BA 1zf | Tôle inox RVS430 finish BA 1zf | 1.4016 finish 2R 1zf | 134 | >90 | 2 | 3.77 | 2.18 | V12_78_90_G1543222 | J10W_G1546910 | 9.085 | 12.06 | 14.065 | 3354
RVS430 KGW finish BA 1zf | AISI430 finish BA 1zf | Tôle inox RVS430 finish BA 1zf | 1.4016 finish 2R 1zf | 134 | >90 | 3 | 5.79 | 3.65 | V20_78_90_G1543242 | J10W_G1549190 | 14.895 | 19.615 | 24.545 | 3354
RVS430 KGW finish BA 1zf | AISI430 finish BA 1zf | Tôle inox RVS430 finish BA 1zf | 1.4016 finish 2R 1zf | 134 | >90 | 4 | 7.54 | 4.34 | V24_78_90_G1545324 | J10W_G1549190 | 17.77 | 23.71 | 27.11 | 3354
RVS430 KGW K320 1zf | AISI430 320 grit 1sF | Tôle inox RVS430 320gr 1sf | 1.4016 K320 1sF | 136 | >90 | 0.8 | 1.77 | 1.54 | V08_78_90_G1543217 | J10W_G1546910 | 5.685 | 7.34 | 8.225 | 3354
RVS430 KGW K320 1zf | AISI430 320 grit 1sF | Tôle inox RVS430 320gr 1sf | 1.4016 K320 1sF | 136 | >90 | 1 | 2.06 | 1.54 | V08_78_90_G1543217 | J10W_G1546910 | 5.83 | 7.63 | 8.57 | 3354
RVS430 KGW K320 1zf | AISI430 320 grit 1sF | Tôle inox RVS430 320gr 1sf | 1.4016 K320 1sF | 136 | >90 | 1.2 | 2.49 | 1.88 | V10_78_90_G1543225 | J10W_G1546910 | 7.245 | 9.43 | 10.325 | 3354
RVS430 KGW K320 1zf | AISI430 320 grit 1sF | Tôle inox RVS430 320gr 1sf | 1.4016 K320 1sF | 136 | >90 | 1.5 | 2.92 | 1.87 | V10_78_90_G1543225 | J10W_G1546910 | 7.46 | 9.855 | 10.83 | 3354
RVS430 KGW K320 1zf | AISI430 320 grit 1sF | Tôle inox RVS430 320gr 1sf | 1.4016 K320 1sF | 136 | >90 | 2 | 3.78 | 2.17 | V12_78_90_G1543222 | J10W_G1546910 | 9.09 | 12.065 | 14.06 | 3354
RVS430 KGW geborsteld 1zf | AISI430 brushed 1sF 2 | Tôle inox RVS430 brossage 1f 2 | 1.4016 gebürstet 1sF 2 | 137 | >90 | 2 | 3.77 | 2.18 | V12_78_90_G1543222 | J10W_G1546910 | 9.085 | 12.06 | 14.065 | 3354
RVS430 KGW finish BA 1zf | AISI430 KGW finish BA | Tôle inox RVS430 Finish BA | 1.4016 KGW Finish 2R | 138 | >90 | 4 | 7.54 | 4.34 | V24_78_90_G1545324 | J10W_G1549190 | 17.77 | 23.71 | 27.11 | 3354
RVS430 kgw finish 2J Scotch Brite 1zf | AISI430 cr finish 2J Scotch Brite1s coated | Tôle inox 340 finition 2J Scotch Brite 1f | 1.4016 kgw finish 2J Scotch Brite 1sF | 139 | >90 | 1 | 2.05 | 1.52 | V08_78_90_G1543217 | J10W_G1546910 | 5.825 | 7.61 | 8.545 | 3354
RVS430 kgw finish 2J Scotch Brite 1zf | AISI430 cr finish 2J Scotch Brite1s coated | Tôle inox 340 finition 2J Scotch Brite 1f | 1.4016 kgw finish 2J Scotch Brite 1sF | 139 | >90 | 1.5 | 2.91 | 1.85 | V10_78_90_G1543225 | J10W_G1546910 | 7.455 | 9.835 | 10.805 | 3354
RVS430 kgw finish 2J Scotch Brite 1zf | AISI430 cr finish 2J Scotch Brite1s coated | Tôle inox 340 finition 2J Scotch Brite 1f | 1.4016 kgw finish 2J Scotch Brite 1sF | 139 | >90 | 2 | 3.77 | 2.18 | V12_78_90_G1543222 | J10W_G1546910 | 9.085 | 12.06 | 14.065 | 3354
RVS304 kgw finish 2J Scotch Brite 1zf | RVS304 cr finish 2J Scotch Brite 1s coated | Tôle inox 304 finition 2J Scotch Brite 1f | 1.4301 kgw finish 2J Scotch Brite 1sF | 140 | >90 | 1 | 1.9 | 1.15 | V08_78_90_G1543217 | J10W_G1546910 | 5.75 | 7.275 | 8.1 | 3354
RVS304 kgw finish 2J Scotch Brite 1zf | RVS304 cr finish 2J Scotch Brite 1s coated | Tôle inox 304 finition 2J Scotch Brite 1f | 1.4301 kgw finish 2J Scotch Brite 1sF | 140 | >90 | 1.5 | 2.71 | 1.27 | V10_78_90_G1543225 | J10W_G1546910 | 7.355 | 9.345 | 10.125 | 3354
RVS304 kgw finish 2J Scotch Brite 1zf | RVS304 cr finish 2J Scotch Brite 1s coated | Tôle inox 304 finition 2J Scotch Brite 1f | 1.4301 kgw finish 2J Scotch Brite 1sF | 140 | >90 | 2 | 3.53 | 1.42 | V12_78_90_G1543222 | J10W_G1546910 | 8.965 | 11.44 | 13.185 | 3354
RVS304 kgw finish 2J Scotch Brite 1zf | RVS304 cr finish 2J Scotch Brite 1s coated | Tôle inox 304 finition 2J Scotch Brite 1f | 1.4301 kgw finish 2J Scotch Brite 1sF | 140 | >90 | 2.5 | 4.4 | 1.7 | V16_78_90_G1543223 | J10W_G1546910 | 11.8 | 14.85 | 17.9 | 3354
RVS304 kgw finish 2J Scotch Brite 1zf | RVS304 cr finish 2J Scotch Brite 1s coated | Tôle inox 304 finition 2J Scotch Brite 1f | 1.4301 kgw finish 2J Scotch Brite 1sF | 140 | >90 | 4 | 7.04 | 2.77 | V24_78_90_G1545324 | J10W_G1549190 | 17.52 | 22.425 | 25.29 | 3354
RVS 1.4003 KGW finish 2B 2 | AISI 1.4003 2B |  | 1.4003 finish 2B | 141 | >90 | 1.5 | 2.71 | 1.29 | V10_78_90_G1543225 | J10W_G1546910 | 7.355 | 9.355 | 10.145 | 3354
RVS 1.4003 KGW finish 2B 2 | AISI 1.4003 2B |  | 1.4003 finish 2B | 141 | >90 | 2 | 3.53 | 1.43 | V12_78_90_G1543222 | J10W_G1546910 | 8.965 | 11.445 | 13.195 | 3354
RVS 1.4003 KGW finish 2B 2 | AISI 1.4003 2B |  | 1.4003 finish 2B | 141 | >90 | 3 | 5.4 | 2.52 | V20_78_90_G1543242 | J10W_G1549190 | 14.7 | 18.66 | 23.22 | 3354
RVS 1.4003 KGW finish 2B 2 | AISI 1.4003 2B |  | 1.4003 finish 2B | 141 | >90 | 4 | 7.04 | 2.79 | V24_78_90_G1545324 | J10W_G1549190 | 17.52 | 22.435 | 25.31 | 3354
1.4828 wgw finish 1D | 1.4828 wgw finish 1D | 1.4828 wgw finish 1D | 1.4828 wgw finish 1D | 145 | >90 | 1.5 | 2.9 | 1.83 | V10_78_90_G1543225 | J10W_G1546910 | 7.45 | 9.815 | 10.78 | 3354
1.4828 wgw finish 1D | 1.4828 wgw finish 1D | 1.4828 wgw finish 1D | 1.4828 wgw finish 1D | 145 | >90 | 3 | 5.78 | 3.6 | V20_78_90_G1543242 | J10W_G1549190 | 14.89 | 19.58 | 24.49 | 3354
1.4828 wgw finish 1D | 1.4828 wgw finish 1D | 1.4828 wgw finish 1D | 1.4828 wgw finish 1D | 145 | >90 | 10 | 20.11 | 14.35 | V80_78_130_TP00149 | J10W_TP01220 | 56.055 | 73.285 | 82.905 | 2000
1.4828 wgw finish 1D | 1.4828 wgw finish 1D | 1.4828 wgw finish 1D | 1.4828 wgw finish 1D | 145 | >90 | 12 | 23.07 | 14.3 | V80_78_130_TP00149 | J10W_TP01220 | 57.535 | 76.22 | 86.335 | 1450
RVS430 KGW finish 2B | AISI430 finish 2B | Tôle inox RVS430 finish 2B | 1.4016 finish 2B | 146 | >90 | 4 | 7.54 | 4.32 | V24_78_90_G1545324 | J10W_G1549190 | 17.77 | 23.7 | 27.09 | 3354
RVS316L kgw finish 2J Scotch Brite 1zf | RVS316L cr finish 2J Scotch Brite1s coated | Tôle inox 316 finition 2J Scotch Brite 1f | 1.4044 kgw finish 2J Scotch Brite 1sF | 147 | >90 | 1 | 2.03 | 1.49 | V08_78_90_G1543217 | J10W_G1546910 | 5.815 | 7.575 | 8.505 | 3354
RVS304 geperforeerd R0,6 T1,5 14,5% | 1.4301 perforated R0,6 T1,5 14,5% | 1.4301 perfo R0,6 T1,5 14,5% | 1.4301 Lochblech R0,6 T1,5 14,5% | 148 | >90 | 0.4 | 1.02 | 1.1 | V08_78_90_G1543217 | J10W_G1546910 | 5.31 | 6.37 | 7.01 | 3354
RVS430 KGW finish BA | AISI430 finish BA | Tôle inox 430 làf BA | 1.4016 finish 2R | 151 | >90 | 1 | 2.05 | 1.52 | V08_78_90_G1543217 | J10W_G1546910 | 5.825 | 7.61 | 8.545 | 3354
RVS304 kgw mirror 8 1zf 2 laags 1 | AISI304L mirror 8 1s double film | Tôle inox 304 làf finish mirror 8 1f double | 1.4301 mirror 8 1sf 2 Schichten | 152 | >90 | 1 | 2.06 | 1.54 | V08_78_90_G1543217 | J10W_G1546910 | 5.83 | 7.63 | 8.57 | 3354
RVS304 kgw mirror 8 1zf 2 laags 1 | AISI304L mirror 8 1s double film | Tôle inox 304 làf finish mirror 8 1f double | 1.4301 mirror 8 1sf 2 Schichten | 152 | >90 | 1.5 | 2.92 | 1.87 | V10_78_90_G1543225 | J10W_G1546910 | 7.46 | 9.855 | 10.83 | 3354
RVS304 kgw mirror 8 1zf 2 laags 1 | AISI304L mirror 8 1s double film | Tôle inox 304 làf finish mirror 8 1f double | 1.4301 mirror 8 1sf 2 Schichten | 152 | >90 | 2 | 3.78 | 2.17 | V12_78_90_G1543222 | J10W_G1546910 | 9.09 | 12.065 | 14.06 | 3354
RVS304 kgw mirror 8 1zf 2 laags 1 | AISI304L mirror 8 1s double film | Tôle inox 304 làf finish mirror 8 1f double | 1.4301 mirror 8 1sf 2 Schichten | 152 | >90 | 3 | 5.82 | 3.67 | V20_78_90_G1543242 | J10W_G1549190 | 14.91 | 19.655 | 24.58 | 3354
RVS304 KGW 2R (BA) 5WL | AISI304 2R (BA) 5WL | Tôle inox 304/304L làf 5WL fin 2R (BA) 0,8mm | 1.4301 finish 2R (BA)5WL | 153 | >90 | 0.8 | 1.77 | 1.54 | V08_78_90_G1543217 | J10W_G1546910 | 5.685 | 7.34 | 8.225 | 3354
RVS304 KGW 2R (BA) 5WL | AISI304 2R (BA) 5WL | Tôle inox 304/304L làf 5WL fin 2R (BA) 0,8mm | 1.4301 finish 2R (BA)5WL | 153 | >90 | 1 | 2.06 | 1.54 | V08_78_90_G1543217 | J10W_G1546910 | 5.83 | 7.63 | 8.57 | 3354
RVS304 KGW 2R (BA) 5WL | AISI304 2R (BA) 5WL | Tôle inox 304/304L làf 5WL fin 2R (BA) 0,8mm | 1.4301 finish 2R (BA)5WL | 153 | >90 | 1.5 | 2.92 | 1.87 | V10_78_90_G1543225 | J10W_G1546910 | 7.46 | 9.855 | 10.83 | 3354
RVS304 KGW 2R (BA) 5WL | AISI304 2R (BA) 5WL | Tôle inox 304/304L làf 5WL fin 2R (BA) 0,8mm | 1.4301 finish 2R (BA)5WL | 153 | >90 | 2 | 3.78 | 2.17 | V12_78_90_G1543222 | J10W_G1546910 | 9.09 | 12.065 | 14.06 | 3354
RVS304 kgw SMKaro 1zf |  |  |  | 155 | >90 | 1 | 2.03 | 1.52 | V08_78_90_G1543217 | J10W_G1546910 | 5.815 | 7.59 | 8.535 | 3354
RVS430 KGW Linnen Structuur 1mm | AISI 430 Linnen Structure 1mm |  | 1.4016 V2A Linnen Struktur 1mm | 156 | >90 | 1 | 2.05 | 1.52 | V08_78_90_G1543217 | J10W_G1546910 | 5.825 | 7.61 | 8.545 | 3354
RVS304 kgw zonmotief geciseleerd D50 1zf | AISI304 sun pattern D50 1sf | Tôle inox 304L làf motif bouchonné D50 1f | 1.4301 finish 2B marmoriert D50 1sf | 159 | >90 | 0.8 | 1.77 | 1.54 | V08_78_90_G1543217 | J10W_G1546910 | 5.685 | 7.34 | 8.225 | 3354
RVS304 kgw zonmotief geciseleerd D50 1zf | AISI304 sun pattern D50 1sf | Tôle inox 304L làf motif bouchonné D50 1f | 1.4301 finish 2B marmoriert D50 1sf | 159 | >90 | 2 | 3.78 | 2.17 | V12_78_90_G1543222 | J10W_G1546910 | 9.09 | 12.065 | 14.06 | 3354
RVS304L kgw linnenstructuur finish BA 1zf | RVS304L cr linen pattern finish BA 1sf | Tôle inox 304L làf texture lin finish BA 1F | 1.4307 kgw Leinenstruktur finish 2R 1sF | 160 | >90 | 0.8 | 1.77 | 1.54 | V08_78_90_G1543217 | J10W_G1546910 | 5.685 | 7.34 | 8.225 | 3354
RVS304L kgw linnenstructuur finish BA 1zf | RVS304L cr linen pattern finish BA 1sf | Tôle inox 304L làf texture lin finish BA 1F | 1.4307 kgw Leinenstruktur finish 2R 1sF | 160 | >90 | 1 | 2.06 | 1.54 | V08_78_90_G1543217 | J10W_G1546910 | 5.83 | 7.63 | 8.57 | 3354
RVS304L kgw linnenstructuur finish BA 1zf | RVS304L cr linen pattern finish BA 1sf | Tôle inox 304L làf texture lin finish BA 1F | 1.4307 kgw Leinenstruktur finish 2R 1sF | 160 | >90 | 1.5 | 2.92 | 1.87 | V10_78_90_G1543225 | J10W_G1546910 | 7.46 | 9.855 | 10.83 | 3354
RVS316Ti KGW finish 2B |  |  |  | 161 | >90 | 0.8 | 1.73 | 1.45 | V08_78_90_G1543217 | J10W_G1546910 | 5.665 | 7.255 | 8.115 | 3354
RVS316Ti KGW finish 2B |  |  |  | 161 | >90 | 1 | 2.03 | 1.49 | V08_78_90_G1543217 | J10W_G1546910 | 5.815 | 7.575 | 8.505 | 3354
RVS316Ti KGW finish 2B |  |  |  | 161 | >90 | 1.5 | 2.9 | 1.84 | V10_78_90_G1543225 | J10W_G1546910 | 7.45 | 9.82 | 10.79 | 3354
RVS316Ti KGW finish 2B |  |  |  | 161 | >90 | 2 | 3.77 | 2.16 | V12_78_90_G1543222 | J10W_G1546910 | 9.085 | 12.05 | 14.045 | 3354
RVS316Ti KGW finish 2B |  |  |  | 161 | >90 | 2.5 | 4.76 | 2.82 | V16_78_90_G1543223 | J10W_G1546910 | 11.98 | 15.77 | 19.2 | 3354
RVS316Ti KGW finish 2B |  |  |  | 161 | >90 | 3 | 5.78 | 3.61 | V20_78_90_G1543242 | J10W_G1549190 | 14.89 | 19.585 | 24.5 | 3354
RVS316Ti KGW finish 2B |  |  |  | 161 | >90 | 4 | 7.54 | 4.32 | V24_78_90_G1545324 | J10W_G1549190 | 17.77 | 23.7 | 27.09 | 3354
|  |  |  | 162 | >90 | 3 | 5.78 | 3.61 | V20_78_90_G1543242 | J10W_G1549190 | 14.89 | 19.585 | 24.5 | 3354
1.4541 | 1.4541 | 1.4541 | 1.4541 | 171 | >90 | 1.5 | 2.9 | 1.84 | V10_78_90_G1543225 | J10W_G1546910 | 7.45 | 9.82 | 10.79 | 3354
1.4541 | 1.4541 | 1.4541 | 1.4541 | 171 | >90 | 2 | 3.77 | 2.16 | V12_78_90_G1543222 | J10W_G1546910 | 9.085 | 12.05 | 14.045 | 3354
1.4541 | 1.4541 | 1.4541 | 1.4541 | 171 | >90 | 3 | 5.78 | 3.61 | V20_78_90_G1543242 | J10W_G1549190 | 14.89 | 19.585 | 24.5 | 3354
1.4541 | 1.4541 | 1.4541 | 1.4541 | 171 | >90 | 4 | 7.54 | 4.32 | V24_78_90_G1545324 | J10W_G1549190 | 17.77 | 23.7 | 27.09 | 3354
RVS310/314 1.4841 | 1.4841 | 1.4841 | 1.4841 | 172 | >90 | 1.5 | 2.9 | 1.83 | V10_78_90_G1543225 | J10W_G1546910 | 7.45 | 9.815 | 10.78 | 3354
RVS310/314 1.4841 | 1.4841 | 1.4841 | 1.4841 | 172 | >90 | 2 | 3.77 | 2.16 | V12_78_90_G1543222 | J10W_G1546910 | 9.085 | 12.05 | 14.045 | 3354
RVS310/314 1.4841 | 1.4841 | 1.4841 | 1.4841 | 172 | >90 | 3 | 5.78 | 3.6 | V20_78_90_G1543242 | J10W_G1549190 | 14.89 | 19.58 | 24.49 | 3354
RVS310/314 1.4841 | 1.4841 | 1.4841 | 1.4841 | 172 | >90 | 4 | 7.54 | 4.32 | V24_78_90_G1545324 | J10W_G1549190 | 17.77 | 23.7 | 27.09 | 3354
RVS310S 1.4845 2B 1zf | AISI310S 1.4845 2B 1zf | Tôle inox 310S 1.4845 2B 1zf | 1.4845 2B 1zf | 173 | >90 | 1.5 | 2.9 | 1.83 | V10_78_90_G1543225 | J10W_G1546910 | 7.45 | 9.815 | 10.78 | 3354
Duplex 1.4462/UNS S31803 1D | Duplex 1.4462/UNS S31803 1D | Duplex 1.4462/UNS S31803 1D | Duplex 1.4462/UNS S31803 1D | 178 | >90 | 10 | 20.11 | 14.35 | V80_78_130_TP00149 | J10W_TP01220 | 56.055 | 73.285 | 82.905 | 2381
Verenstaal 1.4310 | 1.4310 | Acier à ressort 1.4310 | Federstahl 1.4310 | 179 | >90 | 0.8 | 1.77 | 1.54 | V08_78_90_G1543217 | J10W_G1546910 | 5.685 | 7.34 | 8.225 | 3354
Verenstaal 1.4310 | 1.4310 | Acier à ressort 1.4310 | Federstahl 1.4310 | 179 | >90 | 1.6 | 3.06 | 1.85 | V10_78_90_G1543225 | J10W_G1546910 | 7.53 | 9.985 | 10.98 | 3354
Duplex 1.4462/UNS S31803 KGW 2E | Duplex 1.4462/UNS S31803 CR 2E | Duplex 1.4462/UNS S31803 làf 2E | Duplex 1.4462/UNS S31803 KGW 2E | 180 | >90 | 1 | 1.89 | 1.12 | V08_78_90_G1543217 | J10W_G1546910 | 5.745 | 7.25 | 8.065 | 3354
Duplex 1.4462/UNS S31803 KGW 2E | Duplex 1.4462/UNS S31803 CR 2E | Duplex 1.4462/UNS S31803 làf 2E | Duplex 1.4462/UNS S31803 KGW 2E | 180 | >90 | 1.5 | 2.69 | 1.23 | V10_78_90_G1543225 | J10W_G1546910 | 7.345 | 9.305 | 10.075 | 3354
Duplex 1.4462/UNS S31803 KGW 2E | Duplex 1.4462/UNS S31803 CR 2E | Duplex 1.4462/UNS S31803 làf 2E | Duplex 1.4462/UNS S31803 KGW 2E | 180 | >90 | 2 | 3.51 | 1.35 | V12_78_90_G1543222 | J10W_G1546910 | 8.955 | 11.385 | 13.105 | 3354
Duplex 1.4462/UNS S31803 KGW 2E | Duplex 1.4462/UNS S31803 CR 2E | Duplex 1.4462/UNS S31803 làf 2E | Duplex 1.4462/UNS S31803 KGW 2E | 180 | >90 | 3 | 5.37 | 2.39 | V20_78_90_G1543242 | J10W_G1549190 | 14.685 | 18.565 | 23.075 | 3354
1.4828 V2A Finish 2BB-2R | AISI 309 1.4828 finish 2BB-2R | Tôle inox 1.4828 finish 2BB-2R | 1.4828 V2A finish 2BB-2R | 181 | >90 | 1.5 | 2.9 | 1.83 | V10_78_90_G1543225 | J10W_G1546910 | 7.45 | 9.815 | 10.78 | 3354
1.4828 V2A Finish 2BB-2R | AISI 309 1.4828 finish 2BB-2R | Tôle inox 1.4828 finish 2BB-2R | 1.4828 V2A finish 2BB-2R | 181 | >90 | 2 | 3.77 | 2.16 | V12_78_90_G1543222 | J10W_G1546910 | 9.085 | 12.05 | 14.045 | 3354
1.4828 V2A Finish 2BB-2R | AISI 309 1.4828 finish 2BB-2R | Tôle inox 1.4828 finish 2BB-2R | 1.4828 V2A finish 2BB-2R | 181 | >90 | 3 | 5.78 | 3.6 | V20_78_90_G1543242 | J10W_G1549190 | 14.89 | 19.58 | 24.49 | 3354
RVS304 wgw finish 1D Tranenplaat | AISI304 hot rolled finish 1D checker plate | Tôle inox 304 finish 1D larmées acier | 1.4301 wgw finish 1D Tränenblech | 182 | >90 | 4.5 | 9.51 | 7.54 | V40_78_90_G1545326 | J10W_G1549190 | 27.755 | 36.28 | 42.795 | 3354
RVS304 wgw finish 1D Tranenplaat | AISI304 hot rolled finish 1D checker plate | Tôle inox 304 finish 1D larmées acier | 1.4301 wgw finish 1D Tränenblech | 182 | >90 | 5.5 | 11.06 | 7.88 | V40_78_90_G1545326 | J10W_TP01220 | 28.53 | 38 | 44.91 | 3354
RVS304 wgw finish 1D Tranenplaat | AISI304 hot rolled finish 1D checker plate | Tôle inox 304 finish 1D larmées acier | 1.4301 wgw finish 1D Tränenblech | 182 | >90 | 6 | 11.79 | 7.87 | V40_78_90_G1545326 | J10W_TP01220 | 28.895 | 38.725 | 45.765 | 3354
RVS316L WGW finish 1D mandorla tranenplaat | AISI316L hot rolled finish 1D Mandorla | Tôle inox 316 finish 1D larmées acier | 1.4404 WGW Verfahren 1D Tränenblech | 183 | >90 | 6.5 | 12.48 | 7.77 | V40_78_90_G1545326 | J10W_TP01220 | 29.24 | 39.365 | 46.51 | 3354
RVS304 KGW tweezijdig geslepen K120 | AISI304L two sided grid K120 | Tôle inox 304/304L làf Gr120 | 1.4301 V2A beidseitig geschliffen K120 | 185 | >90 | 0.8 | 1.75 | 1.5 | V08_78_90_G1543217 | J10W_G1546910 | 5.675 | 7.3 | 8.175 | 3354
RVS304 KGW tweezijdig geslepen K120 | AISI304L two sided grid K120 | Tôle inox 304/304L làf Gr120 | 1.4301 V2A beidseitig geschliffen K120 | 185 | >90 | 1.25 | 2.42 | 1.55 | V08_78_90_G1543217 | D10W_G1539058 | 6.01 | 7.995 | 9.01 | 3354
RVS304 KGW tweezijdig geslepen K120 | AISI304L two sided grid K120 | Tôle inox 304/304L làf Gr120 | 1.4301 V2A beidseitig geschliffen K120 | 185 | >90 | 1.5 | 2.91 | 1.85 | V10_78_90_G1543225 | J10W_G1546910 | 7.455 | 9.835 | 10.805 | 3354
RVS441 KGW finish 2B 1,5mm - | 1.4509 cold rolled finish2B 1,5mm - | Tôle inox 1.4509 làf finish 2B 1,5mm - | 1.4509 Verfahren 2B 1,5mm - | 188 | >90 | 1.5 | 2.91 | 1.85 | V10_78_90_G1543225 | J10W_G1546910 | 7.455 | 9.835 | 10.805 | 3354
1.4828 kgw finish BA | 1.4828 cold rolled finish BA | 1.4828 làf finition 2R | 1.4828 kgw finish 2R | 190 | >90 | 1 | 2.03 | 1.49 | V08_78_90_G1543217 | J10W_G1546910 | 5.815 | 7.575 | 8.505 | 3354
|  |  |  | 191 | >90 | 3 | 5.66 | 3.26 | V20_78_90_G1543242 | J10W_G1549190 | 14.83 | 19.29 | 24.09 | 3354
RVS316L KGW finish 2B 1mm - G&D | AISI316L 2B 1mm - G&D | Tôle inox 316L làf finish 2B 1mm - G&D | 1.4401/1.4404 - V4A finish 2B 1mm - G&D | 197 | >90 | 1 | 2.03 | 1.49 | V08_78_90_G1543217 | J10W_G1546910 | 5.815 | 7.575 | 8.505 | 3354
RVS316L KGW finish 2B 1mm - G&D | AISI316L 2B 1mm - G&D | Tôle inox 316L làf finish 2B 1mm - G&D | 1.4401/1.4404 - V4A finish 2B 1mm - G&D | 197 | >90 | 3 | 5.78 | 3.61 | V20_78_90_G1543242 | J10W_G1549190 | 14.89 | 19.585 | 24.5 | 3354
RVS316L KGW finish 2B 1mm - G&D | AISI316L 2B 1mm - G&D | Tôle inox 316L làf finish 2B 1mm - G&D | 1.4401/1.4404 - V4A finish 2B 1mm - G&D | 197 | >90 | 10 | 20.14 | 14.36 | V80_78_130_TP00149 | J10W_TP01220 | 56.07 | 73.32 | 82.93 | 2115
KGW DC01 | CRS CR4 |  | DC01 / ST 1203 geb. + geölt | 201 | >90 | 0.75 | 1.56 | 1.25 | V08_78_90_G1543217 | J10W_G1546910 | 5.58 | 6.985 | 7.78 | 3354
KGW DC01 | CRS CR4 |  | DC01 / ST 1203 geb. + geölt | 201 | >90 | 0.8 | 1.6 | 1.39 | V08_78_90_G1543217 | J10W_G1546910 | 5.6 | 7.095 | 7.99 | 3354
KGW DC01 | CRS CR4 |  | DC01 / ST 1203 geb. + geölt | 201 | >90 | 1 | 1.94 | 1.27 | V08_78_90_G1543217 | J10W_G1546910 | 5.77 | 7.375 | 8.24 | 3354
KGW DC01 | CRS CR4 |  | DC01 / ST 1203 geb. + geölt | 201 | >90 | 1.25 | 2.32 | 1.29 | V08_78_90_G1543217 | J10W_G1546910 | 5.96 | 7.765 | 8.7 | 3354
KGW DC01 | CRS CR4 |  | DC01 / ST 1203 geb. + geölt | 201 | >90 | 1.5 | 2.7 | 1.65 | V10_78_90_G1543225 | J10W_G1546910 | 7.35 | 9.525 | 10.5 | 3354
KGW DC01 | CRS CR4 |  | DC01 / ST 1203 geb. + geölt | 201 | >90 | 2 | 3.66 | 1.88 | V12_78_90_G1543222 | J10W_G1546910 | 9.03 | 11.8 | 13.71 | 3354
KGW DC01 | CRS CR4 |  | DC01 / ST 1203 geb. + geölt | 201 | >90 | 2.5 | 4.6 | 2.41 | V16_78_90_G1543223 | J10W_G1546910 | 11.9 | 15.405 | 18.71 | 3354
KGW DC01 | CRS CR4 |  | DC01 / ST 1203 geb. + geölt | 201 | >90 | 3 | 5.16 | 2.75 | V16_78_90_G1543223 | J10W_G1549190 | 12.18 | 16.135 | 19.83 | 3354
WGW S235JR geb. geolied | HRS 14 HR pickled & oiled |  | 1.0038 S235JR geb. + geölt | 202 | >90 | 1.5 | 2.68 | 1.21 | V10_78_90_G1543225 | J10W_G1546910 | 7.34 | 9.285 | 10.05 | 3354
WGW S235JR geb. geolied | HRS 14 HR pickled & oiled |  | 1.0038 S235JR geb. + geölt | 202 | >90 | 2 | 3.5 | 1.31 | V12_78_90_G1543222 | J10W_G1546910 | 8.95 | 11.355 | 13.06 | 3354
WGW S235JR geb. geolied | HRS 14 HR pickled & oiled |  | 1.0038 S235JR geb. + geölt | 202 | >90 | 2.5 | 4.35 | 1.54 | V16_78_90_G1543223 | J10W_G1546910 | 11.775 | 14.72 | 17.715 | 3354
WGW S235JR geb. geolied | HRS 14 HR pickled & oiled |  | 1.0038 S235JR geb. + geölt | 202 | >90 | 3 | 5.29 | 2.39 | V16_78_90_G1543223 | J10W_G1549190 | 12.245 | 16.085 | 19.535 | 3354
WGW S235JR geb. geolied | HRS 14 HR pickled & oiled |  | 1.0038 S235JR geb. + geölt | 202 | >90 | 4 | 7.04 | 3.02 | V24_78_90_G1545324 | J10W_G1549190 | 17.52 | 22.55 | 25.54 | 3354
WGW S235JR geb. geolied | HRS 14 HR pickled & oiled |  | 1.0038 S235JR geb. + geölt | 202 | >90 | 12 | 20.96 | 7.83 | V80_78_130_TP00149 | J10W_TP01220 | 56.48 | 70.875 | 78.81 | 1565
WGW S235JR geb. geolied | HRS 14 HR pickled & oiled |  | 1.0038 S235JR geb. + geölt | 202 | >90 | 15 | 25.69 | 7.66 | V80_78_130_TP00149 | J10W_TP01220 | 58.845 | 75.52 | 84.005 | 1565
WGW S420MC geb. geolied | HRS 50F45 pickled & oiled | S420MC décapée et huilée | S420MC geb.+ geölt | 203 | >90 | 1.5 | 2.66 | 1.11 | V10_78_90_G1543225 | J10W_G1546910 | 7.33 | 9.215 | 9.94 | 3354
WGW S420MC geb. geolied | HRS 50F45 pickled & oiled | S420MC décapée et huilée | S420MC geb.+ geölt | 203 | >90 | 2 | 3.46 | 1.19 | V12_78_90_G1543222 | J10W_G1546910 | 8.93 | 11.255 | 12.92 | 3354
WGW S420MC geb. geolied | HRS 50F45 pickled & oiled | S420MC décapée et huilée | S420MC geb.+ geölt | 203 | >90 | 3 | 5.29 | 2.16 | V16_78_90_G1543223 | J10W_G1549190 | 12.245 | 15.97 | 19.305 | 3354
WGW S420MC geb. geolied | HRS 50F45 pickled & oiled | S420MC décapée et huilée | S420MC geb.+ geölt | 203 | >90 | 4 | 6.97 | 2.54 | V24_78_90_G1545324 | J10W_G1549190 | 17.485 | 22.24 | 25.025 | 3354
WGW S420MC geb. geolied | HRS 50F45 pickled & oiled | S420MC décapée et huilée | S420MC geb.+ geölt | 203 | >90 | 10 | 17.63 | 7.09 | V80_78_130_TP00149 | J10W_TP01220 | 54.815 | 67.175 | 74.405 | 2254
WGW S420MC geb. geolied | HRS 50F45 pickled & oiled | S420MC décapée et huilée | S420MC geb.+ geölt | 203 | >90 | 12 | 20.78 | 7.02 | V80_78_130_TP00149 | J10W_TP01220 | 56.39 | 70.29 | 77.91 | 1565
Ympress 250C geb. geolied | Ympress 250C pickled & oiled | Tôle décapée làc Ympress 250C Laser 2mm | Ympress 250C geb.+ geölt | 204 | >90 | 3 | 5.24 | 2.36 | V16_78_90_G1543223 | J10W_G1549190 | 12.22 | 16.02 | 19.48 | 3354
Ympress 250C geb. geolied | Ympress 250C pickled & oiled | Tôle décapée làc Ympress 250C Laser 2mm | Ympress 250C geb.+ geölt | 204 | >90 | 4 | 7.01 | 2.97 | V24_78_90_G1545324 | J10W_G1549190 | 17.505 | 22.495 | 25.475 | 3354
WGW S235JR walsblauw | HRS 14 HR | Tôle laminée à chaud S235JR | 1.0038 S235JR walzblau | 205 | >90 | 2 | 3.56 | 1.54 | V12_78_90_G1543222 | D10W_G1539058 | 8.98 | 11.53 | 13.32 | 3354
WGW S235JR walsblauw | HRS 14 HR | Tôle laminée à chaud S235JR | 1.0038 S235JR walzblau | 205 | >90 | 4 | 7.1 | 3.02 | V24_78_90_G1545324 | J10W_G1549190 | 17.55 | 22.61 | 25.57 | 3354
WGW S355MC walsblauw | HRS 46F40 |  | 1.0976 S355MC walzblau | 206 | >90 | 2 | 3.51 | 1.35 | V12_78_90_G1543222 | J10W_G1546910 | 8.955 | 11.385 | 13.105 | 3354
WGW S355MC walsblauw | HRS 46F40 |  | 1.0976 S355MC walzblau | 206 | >90 | 3 | 5.44 | 2.64 | V24_78_90_G1545324 | J10W_G1549190 | 16.72 | 20.76 | 23.36 | 3354
WGW S355MC walsblauw | HRS 46F40 |  | 1.0976 S355MC walzblau | 206 | >90 | 4 | 7 | 2.64 | V24_78_90_G1545324 | J10W_G1549190 | 17.5 | 22.32 | 27.14 | 3354
WGW S355MC walsblauw | HRS 46F40 |  | 1.0976 S355MC walzblau | 206 | >90 | 10 | 17.98 | 8.23 | V80_78_130_TP00149 | J10W_TP01220 | 54.99 | 68.095 | 75.72 | 2381
WGW S700MC walsblauw | HRS 75F70 |  | S700MC walzblau | 207 | >90 | 2 | 3.48 | 1.21 | V16_78_90_G1543223 | J10W_G1546910 | 11.34 | 13.685 | 16.45 | 3354
WGW S700MC walsblauw | HRS 75F70 |  | S700MC walzblau | 207 | >90 | 3 | 5.3 | 2.16 | V24_78_90_G1545324 | J10W_G1549190 | 16.65 | 20.38 | 22.81 | 3354
WGW S700MC walsblauw | HRS 75F70 |  | S700MC walzblau | 207 | >90 | 8 | 14.42 | 6.61 | V80_78_130_TP00149 | J10W_TP01220 | 53.21 | 63.725 | 70.32 | 1794
WGW S700MC walsblauw | HRS 75F70 |  | S700MC walzblau | 207 | >90 | 10 | 17.51 | 6.57 | V80_78_130_TP00149 | J10W_TP01220 | 54.755 | 66.795 | 73.825 | 1794
WGW S355MC gebeitst geolied | HRS 46F40 pickled & oiled | Tôle décapée làc S355MC huilée | 1.0976 S355MC geb. + geölt | 208 | >90 | 1.5 | 2.69 | 1.23 | V10_78_90_G1543225 | J10W_G1546910 | 7.345 | 9.305 | 10.075 | 3354
WGW S355MC gebeitst geolied | HRS 46F40 pickled & oiled | Tôle décapée làc S355MC huilée | 1.0976 S355MC geb. + geölt | 208 | >90 | 2 | 3.59 | 1.62 | V16_78_90_G1543223 | J10W_G1546910 | 11.395 | 14 | 16.915 | 3354
WGW S355MC gebeitst geolied | HRS 46F40 pickled & oiled | Tôle décapée làc S355MC huilée | 1.0976 S355MC geb. + geölt | 208 | >90 | 3 | 5.44 | 2.64 | V24_78_90_G1545324 | J10W_G1549190 | 16.72 | 20.76 | 23.36 | 3354
WGW S355MC gebeitst geolied | HRS 46F40 pickled & oiled | Tôle décapée làc S355MC huilée | 1.0976 S355MC geb. + geölt | 208 | >90 | 10 | 17.98 | 8.23 | V80_78_130_TP00149 | J10W_TP01220 | 54.99 | 68.095 | 75.72 | 2381
WGW S355MC gebeitst geolied | HRS 46F40 pickled & oiled | Tôle décapée làc S355MC huilée | 1.0976 S355MC geb. + geölt | 208 | >90 | 12 | 21.06 | 8.11 | V80_78_130_TP00149 | J10W_TP01220 | 56.53 | 71.115 | 79.14 | 1600
WGW S355MC gebeitst geolied | HRS 46F40 pickled & oiled | Tôle décapée làc S355MC huilée | 1.0976 S355MC geb. + geölt | 208 | >90 | 15 | 26.39 | 10.68 | V80_78_130_TP00149 | R10W_TP00248 | 59.195 | 77.73 | 87.375 | 1050
KGW CorTen A | CorTen A | Tôle làc CorTen A | 1.8946 CorTen A | 210 | >90 | 1 | 1.92 | 1.2 | V10_78_90_G1543225 | D10W_G1539058 | 6.96 | 8.52 | 9.16 | 3354
KGW CorTen A | CorTen A | Tôle làc CorTen A | 1.8946 CorTen A | 210 | >90 | 1.5 | 2.73 | 1.34 | V12_78_90_G1543222 | D10W_G1539058 | 8.565 | 10.6 | 12.205 | 3354
KGW CorTen A | CorTen A | Tôle làc CorTen A | 1.8946 CorTen A | 210 | >90 | 2 | 3.76 | 2.18 | V16_78_90_G1543223 | J10W_G1549190 | 11.48 | 14.45 | 17.56 | 3354
KGW CorTen A | CorTen A | Tôle làc CorTen A | 1.8946 CorTen A | 210 | >90 | 2.5 | 4.59 | 2.36 | V20_78_90_G1543242 | J10W_G1549190 | 14.295 | 17.77 | 22.155 | 3354
KGW CorTen A | CorTen A | Tôle làc CorTen A | 1.8946 CorTen A | 210 | >90 | 3 | 5.37 | 2.39 | V20_78_90_G1543242 | J10W_G1549190 | 14.685 | 18.565 | 23.075 | 3354
KGW CorTen A | CorTen A | Tôle làc CorTen A | 1.8946 CorTen A | 210 | >90 | 4 | 7 | 2.64 | V24_78_90_G1545324 | J10W_G1549190 | 17.5 | 22.32 | 25.14 | 3354
KGW CorTen A | CorTen A | Tôle làc CorTen A | 1.8946 CorTen A | 210 | >90 | 8 | 14.96 | 8.29 | V80_78_130_TP00149 | J10W_TP01220 | 53.48 | 65.105 | 72.27 | 2785
Slijtvast staal RAEX 400 | Wear resistant steel RAEX 400 | Tôle làc 400 Hb résistant à l'abrasion | Verschleissfester Stahl RAEX 400 | 211 | >90 | 3 | 5.28 | 2.12 | V20_78_90_G1543242 | R10W_G1544357 | 14.64 | 18.34 | 22.76 | 3354
Mangaan staal X120MN12 | Manganese Steel X120MN12 | Tôle làc X 120 Mn 12 | Mangan Stahl X120MN12 | 214 | >90 | 4 | 7.31 | 3.73 | V24_78_90_G1545324 | J10W_G1549190 | 17.655 | 23.175 | 26.385 | 3354
WGW CorTen B | CorTen B | CorTen B | CorTen B 1.8965 | 218 | >90 | 1.5 | 2.73 | 1.34 | V12_78_90_G1543222 | D10W_G1539058 | 8.565 | 10.6 | 12.205 | 3354
WGW CorTen B | CorTen B | CorTen B | CorTen B 1.8965 | 218 | >90 | 2 | 3.76 | 2.18 | V16_78_90_G1543223 | J10W_G1549190 | 11.48 | 14.45 | 17.56 | 3354
WGW CorTen B | CorTen B | CorTen B | CorTen B 1.8965 | 218 | >90 | 3 | 5.37 | 2.39 | V20_78_90_G1543242 | J10W_G1549190 | 14.685 | 18.565 | 23.075 | 3354
WGW CorTen B | CorTen B | CorTen B | CorTen B 1.8965 | 218 | >90 | 4 | 7 | 2.64 | V24_78_90_G1545324 | J10W_G1549190 | 17.5 | 22.32 | 25.14 | 3354
WGW S355J2+N | Hot rolled plate S355J2+N | Tôle làc S355J2+N | 1.0577 S355J2+N | 226 | >90 | 2 | 3.76 | 2.18 | V16_78_90_G1543223 | J10W_G1549190 | 11.48 | 14.45 | 17.56 | 3354
WGW S355J2+N | Hot rolled plate S355J2+N | Tôle làc S355J2+N | 1.0577 S355J2+N | 226 | >90 | 3 | 5.31 | 2.21 | V16_78_90_G1543223 | J10W_G1549190 | 12.255 | 16.015 | 19.365 | 3354
WGW S355J2+N | Hot rolled plate S355J2+N | Tôle làc S355J2+N | 1.0577 S355J2+N | 226 | >90 | 4 | 7 | 2.64 | V24_78_90_G1545324 | J10W_G1549190 | 17.5 | 22.32 | 25.14 | 3354
WGW S355J2+N | Hot rolled plate S355J2+N | Tôle làc S355J2+N | 1.0577 S355J2+N | 226 | >90 | 5 | 8.68 | 2.99 | V30_78_90_G1545325 | R10W_G1544357 | 21.84 | 27.675 | 33.33 | 3354
WGW S355J2+N | Hot rolled plate S355J2+N | Tôle làc S355J2+N | 1.0577 S355J2+N | 226 | >90 | 6 | 10.46 | 3.74 | V40_78_90_G1545326 | R10W_G1544357 | 28.23 | 35.33 | 40.97 | 3354
WGW S355J2+N | Hot rolled plate S355J2+N | Tôle làc S355J2+N | 1.0577 S355J2+N | 226 | >90 | 8 | 14.96 | 8.29 | V80_78_130_TP00149 | J10W_TP01220 | 53.48 | 65.105 | 72.27 | 2785
WGW S355J2+N | Hot rolled plate S355J2+N | Tôle làc S355J2+N | 1.0577 S355J2+N | 226 | >90 | 10 | 17.98 | 8.23 | V80_78_130_TP00149 | J10W_TP01220 | 54.99 | 68.095 | 75.72 | 2373
WGW S235JR Tranenplaat | Hot rolled teardrop plate S235JR | Tôle larmée laminée à chaud S235JR | Warmgewalztes Tränenblech S235JR | 227 | >90 | 5 | 8.64 | 2.89 | V30_78_90_G1545325 | R10W_G1544357 | 21.82 | 27.585 | 33.21 | 3354
WGW S235JR Tranenplaat | Hot rolled teardrop plate S235JR | Tôle larmée laminée à chaud S235JR | Warmgewalztes Tränenblech S235JR | 227 | >90 | 6 | 10.4 | 3.55 | V40_78_90_G1545326 | R10W_G1544357 | 28.2 | 35.175 | 40.75 | 3354
WGW S235JR Tranenplaat | Hot rolled teardrop plate S235JR | Tôle larmée laminée à chaud S235JR | Warmgewalztes Tränenblech S235JR | 227 | >90 | 7 | 12.76 | 6.5 | V50_78_90_TP00135 | J10W_TP01220 | 35.38 | 45.01 | 53.38 | 3354
Weervast staal EN10025-5 gebeitst ongeolied | Weatherresistant st. EN10025-5 pickl unoiled | Acier résist. intempéries EN10025-5 décapé | Wetterfesten Stahl EN10025-5 gebeizt ungeölt | 228 | >90 | 1.5 | 2.72 | 1.33 | V12_78_90_G1543222 | D10W_G1539058 | 8.56 | 10.585 | 12.19 | 3354
Weervast staal EN10025-5 gebeitst ongeolied | Weatherresistant st. EN10025-5 pickl unoiled | Acier résist. intempéries EN10025-5 décapé | Wetterfesten Stahl EN10025-5 gebeizt ungeölt | 228 | >90 | 2 | 3.75 | 2.17 | V16_78_90_G1543223 | J10W_G1549190 | 11.475 | 14.435 | 17.545 | 3354
TBL | TBL | TBL | TBL | 233 | >90 | 3 | 5.3 | 2.16 | V24_78_90_G1545324 | J10W_G1549190 | 16.65 | 20.38 | 22.81 | 3354
Staal geperforeerd R3 T5 | Steel perforated plate R3 T5 | Tôle acier R3 T5 perforation ronde | Stahl Lochblech R3 T5 | 235 | >90 | 1.5 | 2.92 | 1.87 | V10_78_90_G1543225 | J10W_G1546910 | 7.46 | 9.855 | 10.83 | 3354
Staal geperforeerd R3 T5 | Steel perforated plate R3 T5 | Tôle acier R3 T5 perforation ronde | Stahl Lochblech R3 T5 | 235 | >90 | 2 | 3.78 | 2.17 | V12_78_90_G1543222 | J10W_G1546910 | 9.09 | 12.065 | 14.06 | 3354
WGW S700MC gebeitst geolied | HRS 75F70 pickled and oiled | Tôle làc S700MC décapée huilée | S700MC gebeitzt geölt | 247 | >90 | 4 | 6.87 | 2.15 | V24_78_90_G1545324 | J10W_G1549190 | 17.435 | 21.945 | 24.585 | 3354
DC04 Matcon | DC04 Matcon | DC04 Matcon | DC04 Matcon | 251 | >90 | 1 | 1.94 | 1.27 | V08_78_90_G1543217 | J10W_G1546910 | 5.77 | 7.375 | 8.24 | 3354
Staal geperforeerd R10 T15 | Steel DD11 perforated plate R10 T15 | Tôle acier DD11 R10 T15 perforation ronde | Stahl DD11 Lochblech R10 T15 | 252 | >90 | 3 | 6.13 | 4.5 | V24_78_90_G1545324 | J10W_G1549190 | 17.065 | 22.38 | 25.565 | 3354
Staal geperforeerd R5 T8 | Steel DD11 perforated plate R5 T8 | Tôle acier DD11 R5 T8 perforation ronde | Stahl DD11 Lochblech R5 T8 | 256 | >90 | 3 | 5.3 | 2.21 | V16_78_90_G1543223 | J10W_G1549190 | 12.25 | 16.005 | 19.36 | 3354
AlMg3 EN AW 5754 H111 |  |  |  | 301 | >90 | 0.8 | 1.65 | 1.25 | V08_78_90_G1543217 | D10W_G1539058 | 5.625 | 7.075 | 7.875 | 3354
AlMg3 EN AW 5754 H111 |  |  |  | 301 | >90 | 1 | 1.85 | 1.27 | V08_78_90_G1543217 | J10W_G1546910 | 5.725 | 7.285 | 8.195 | 3354
AlMg3 EN AW 5754 H111 |  |  |  | 301 | >90 | 1.2 | 2.25 | 1.28 | V08_78_90_G1543217 | D10W_G1539058 | 5.925 | 7.69 | 8.605 | 3354
AlMg3 EN AW 5754 H111 |  |  |  | 301 | >90 | 1.5 | 2.77 | 1.47 | V10_78_90_G1543225 | J10W_G1546910 | 7.385 | 9.505 | 10.355 | 3354
AlMg3 EN AW 5754 H111 |  |  |  | 301 | >90 | 2 | 3.44 | 1.67 | V12_78_90_G1543222 | J10W_G1546910 | 8.92 | 11.475 | 13.39 | 3354
AlMg3 EN AW 5754 H111 |  |  |  | 301 | >90 | 2.5 | 4.28 | 2.11 | V16_78_90_G1543223 | J10W_G1546910 | 11.74 | 14.935 | 18.25 | 3354
AlMg3 EN AW 5754 H111 |  |  |  | 301 | >90 | 3 | 5.06 | 2.5 | V16_78_90_G1543223 | J10W_G1549190 | 12.13 | 15.91 | 19.53 | 3354
AlMg3 EN AW 5754 H111 |  |  |  | 301 | >90 | 4 | 6.8 | 3.3 | V24_78_90_G1545324 | J10W_G1549190 | 17.4 | 22.45 | 25.7 | 3354
AlMg3 EN AW 5754 H111 |  |  |  | 301 | >90 | 10 | 18.89 | 10.82 | V80_78_130_TP00149 | J10W_TP01220 | 55.445 | 70.3 | 78.765 | 3354
AlMg3 EN AW 5754 H111 1zf | AlMg3 EN AW 5754 H111 1s coated |  | AlMg3 EN AW 5754 H111 1sF | 302 | >90 | 1 | 1.85 | 1.27 | V08_78_90_G1543217 | D10W_G1539058 | 5.725 | 7.285 | 8.195 | 3354
AlMg3 EN AW 5754 H111 1zf | AlMg3 EN AW 5754 H111 1s coated |  | AlMg3 EN AW 5754 H111 1sF | 302 | >90 | 1.5 | 2.77 | 1.47 | V10_78_90_G1543225 | D10W_G1539058 | 7.385 | 9.505 | 10.355 | 3354
AlMg3 EN AW 5754 H111 1zf | AlMg3 EN AW 5754 H111 1s coated |  | AlMg3 EN AW 5754 H111 1sF | 302 | >90 | 2 | 3.44 | 1.67 | V12_78_90_G1543222 | D10W_G1539058 | 8.92 | 11.475 | 13.39 | 3354
AlMg3 EN AW 5754 H111 1zf | AlMg3 EN AW 5754 H111 1s coated |  | AlMg3 EN AW 5754 H111 1sF | 302 | >90 | 2.5 | 4.52 | 2.11 | V16_78_90_G1543223 | D10W_G1539058 | 11.86 | 15.175 | 18.37 | 3354
AlMg3 EN AW 5754 H111 1zf | AlMg3 EN AW 5754 H111 1s coated |  | AlMg3 EN AW 5754 H111 1sF | 302 | >90 | 3 | 5.06 | 2.5 | V16_78_90_G1543223 | J10W_G1549190 | 12.13 | 15.91 | 19.53 | 3354
AlMg3 EN AW 5754 H111 1zf | AlMg3 EN AW 5754 H111 1s coated |  | AlMg3 EN AW 5754 H111 1sF | 302 | >90 | 4 | 6.8 | 3.3 | V24_78_90_G1545324 | J10W_G1549190 | 17.4 | 22.45 | 25.7 | 3354
Al 99,5 EN AW 1050 H24 | AlMg3 EN AW 5754 H111 | Tôle Alu EN AW-1050A H14/H24 | AlMg3 EN AW 5754 H111 | 303 | >90 | 1 | 1.98 | 1.4 | V08_78_90_G1543217 | D10W_G1539058 | 5.79 | 7.48 | 8.39 | 3354
Al 99,5 EN AW 1050 H24 | AlMg3 EN AW 5754 H111 | Tôle Alu EN AW-1050A H14/H24 | AlMg3 EN AW 5754 H111 | 303 | >90 | 1.2 | 2.29 | 1.43 | V08_78_90_G1543217 | J10W_G1546910 | 5.945 | 7.805 | 8.775 | 3354
Al 99,5 EN AW 1050 H24 | AlMg3 EN AW 5754 H111 | Tôle Alu EN AW-1050A H14/H24 | AlMg3 EN AW 5754 H111 | 303 | >90 | 1.5 | 2.81 | 1.64 | V10_78_90_G1543225 | D10W_G1539058 | 7.405 | 9.63 | 10.545 | 3354
Al 99,5 EN AW 1050 H24 | AlMg3 EN AW 5754 H111 | Tôle Alu EN AW-1050A H14/H24 | AlMg3 EN AW 5754 H111 | 303 | >90 | 2 | 3.64 | 1.85 | V12_78_90_G1543222 | D10W_G1539058 | 9.02 | 11.765 | 13.67 | 3354
Al 99,5 EN AW 1050 H24 | AlMg3 EN AW 5754 H111 | Tôle Alu EN AW-1050A H14/H24 | AlMg3 EN AW 5754 H111 | 303 | >90 | 2.5 | 4.56 | 2.3 | V16_78_90_G1543223 | J10W_G1546910 | 11.88 | 15.31 | 18.58 | 3354
Al 99,5 EN AW 1050 H24 | AlMg3 EN AW 5754 H111 | Tôle Alu EN AW-1050A H14/H24 | AlMg3 EN AW 5754 H111 | 303 | >90 | 3 | 4.83 | 2.78 | V16_78_90_G1543223 | J10W_G1549190 | 12.015 | 15.82 | 19.695 | 3354
Al 99,5 EN AW 1050 H24 | AlMg3 EN AW 5754 H111 | Tôle Alu EN AW-1050A H14/H24 | AlMg3 EN AW 5754 H111 | 303 | >90 | 4 | 7.19 | 3.3 | V24_78_90_G1545324 | J10W_G1549190 | 17.595 | 22.84 | 25.895 | 3354
AlMg3 EN AW 5754 H111 1,5mm | ALMG3 EN AW 5754 H111 |  | ALMG3 EN AW 5754 H111 | 305 | >90 | 1.5 | 2.77 | 1.47 | V10_78_90_G1543225 | J10W_G1546910 | 7.385 | 9.505 | 10.355 | 3354
AlMg3 EN AW 5754 H111 1,5mm | ALMG3 EN AW 5754 H111 |  | ALMG3 EN AW 5754 H111 | 305 | >90 | 2 | 3.61 | 1.67 | V12_78_90_G1543222 | J10W_G1546910 | 9.005 | 11.645 | 13.475 | 3354
AlMg3 EN AW 5754 H111 1,5mm | ALMG3 EN AW 5754 H111 |  | ALMG3 EN AW 5754 H111 | 305 | >90 | 2.5 | 4.52 | 2.11 | V16_78_90_G1543223 | J10W_G1546910 | 11.86 | 15.175 | 18.37 | 3354
AlMg3 EN AW 5754 H111 1,5mm | ALMG3 EN AW 5754 H111 |  | ALMG3 EN AW 5754 H111 | 305 | >90 | 3 | 5.4 | 2.5 | V16_78_90_G1543223 | J10W_G1549190 | 12.3 | 16.25 | 19.7 | 3354
AlMg3 EN AW 5754 H12/H22 0,8 | AlMg3 EN AW 5754 H12/H22 0,8 | AlMg3 EN AW 5754 H12/H22 0,8 | AlMg3 EN AW 5754 H12/H22 0,8 | 306 | >90 | 1 | 1.95 | 1.27 | V08_78_90_G1543217 | J10W_G1546910 | 5.775 | 7.385 | 8.245 | 3354
AlMg3 EN AW 5754 H12/H22 0,8 | AlMg3 EN AW 5754 H12/H22 0,8 | AlMg3 EN AW 5754 H12/H22 0,8 | AlMg3 EN AW 5754 H12/H22 0,8 | 306 | >90 | 1.2 | 2.25 | 1.28 | V08_78_90_G1543217 | D10W_G1539058 | 5.925 | 7.69 | 8.605 | 3354
AlMg3 EN AW 5754 H12/H22 0,8 | AlMg3 EN AW 5754 H12/H22 0,8 | AlMg3 EN AW 5754 H12/H22 0,8 | AlMg3 EN AW 5754 H12/H22 0,8 | 306 | >90 | 1.5 | 2.77 | 1.47 | V10_78_90_G1543225 | J10W_G1546910 | 7.385 | 9.505 | 10.355 | 3354
AlMg3 EN AW 5754 H12/H22 0,8 | AlMg3 EN AW 5754 H12/H22 0,8 | AlMg3 EN AW 5754 H12/H22 0,8 | AlMg3 EN AW 5754 H12/H22 0,8 | 306 | >90 | 2 | 3.61 | 1.67 | V12_78_90_G1543222 | D10W_G1539058 | 9.005 | 11.645 | 13.475 | 3354
AlMg3 EN AW 5754 H12/H22 0,8 | AlMg3 EN AW 5754 H12/H22 0,8 | AlMg3 EN AW 5754 H12/H22 0,8 | AlMg3 EN AW 5754 H12/H22 0,8 | 306 | >90 | 3 | 5.4 | 2.5 | V16_78_90_G1543223 | J10W_G1549190 | 12.3 | 16.25 | 19.7 | 3354
AlMg3 EN AW 5754 H12/H22 0,8 | AlMg3 EN AW 5754 H12/H22 0,8 | AlMg3 EN AW 5754 H12/H22 0,8 | AlMg3 EN AW 5754 H12/H22 0,8 | 306 | >90 | 4 | 7.19 | 3.3 | V24_78_90_G1545324 | J10W_G1549190 | 17.595 | 22.84 | 25.895 | 3354
ALMg4,5Mn EN AW 5083 H111 | ALMg4,5Mn EN AW 5083 H111 |  | ALMg4,5Mn EN AW 5083 H111 | 307 | >90 | 1 | 1.95 | 1.27 | V08_78_90_G1543217 | J10W_G1546910 | 5.775 | 7.385 | 8.245 | 3354
ALMg4,5Mn EN AW 5083 H111 | ALMg4,5Mn EN AW 5083 H111 |  | ALMg4,5Mn EN AW 5083 H111 | 307 | >90 | 1.5 | 2.85 | 1.69 | V12_78_90_G1543222 | J10W_G1546910 | 8.625 | 10.895 | 12.615 | 3354
ALMg4,5Mn EN AW 5083 H111 | ALMg4,5Mn EN AW 5083 H111 |  | ALMg4,5Mn EN AW 5083 H111 | 307 | >90 | 2 | 3.78 | 2.16 | V16_78_90_G1543223 | D10W_G1539058 | 11.49 | 14.46 | 17.55 | 3354
ALMg4,5Mn EN AW 5083 H111 | ALMg4,5Mn EN AW 5083 H111 |  | ALMg4,5Mn EN AW 5083 H111 | 307 | >90 | 3 | 5.7 | 3.37 | V24_78_90_G1545324 | J10W_G1549190 | 16.85 | 21.385 | 24.22 | 3354
AlMgSi1 EN AW 6082 T6/T651 | AlMgSi1 EN AW 6082 T6/T651 | AlMgSi1 EN AW 6082 T6/T651 | AlMgSi1 EN AW 6082 T6/T651 | 308 | >90 | 1.5 | 2.71 | 1.27 | V10_78_90_G1543225 | J10W_G1546910 | 7.355 | 9.345 | 10.125 | 3354
AlMgSi1 EN AW 6082 T6/T651 | AlMgSi1 EN AW 6082 T6/T651 | AlMgSi1 EN AW 6082 T6/T651 | AlMgSi1 EN AW 6082 T6/T651 | 308 | >90 | 2 | 3.54 | 1.44 | V12_78_90_G1543222 | J10W_G1546910 | 8.97 | 11.46 | 13.21 | 3354
AlMgSi1 EN AW 6082 T6/T651 | AlMgSi1 EN AW 6082 T6/T651 | AlMgSi1 EN AW 6082 T6/T651 | AlMgSi1 EN AW 6082 T6/T651 | 308 | >90 | 3 | 5.33 | 2.26 | V16_78_90_G1543223 | J10W_G1549190 | 12.265 | 16.06 | 19.425 | 3354
AlMgSi1 EN AW 6082 T6/T651 | AlMgSi1 EN AW 6082 T6/T651 | AlMgSi1 EN AW 6082 T6/T651 | AlMgSi1 EN AW 6082 T6/T651 | 308 | >90 | 4 | 7.07 | 2.83 | V24_78_90_G1545324 | J10W_G1549190 | 17.535 | 22.485 | 25.365 | 3354
AlMg3 H114 Tranenplaat 2-traans ongeb. | AlMg3 H114 Diamond pl 2-tears not pickl | AlMg3 H114 larmée non décapée duet | AlMg3 H114 Tränenblech 2-tränen ungebei | 309 | >90 | 2.5 | 4.53 | 2.12 | V16_78_90_G1543223 | J10W_G1546910 | 11.865 | 15.19 | 18.385 | 3354
AlMg3 H114 Tranenplaat 2-traans ongeb. | AlMg3 H114 Diamond pl 2-tears not pickl | AlMg3 H114 larmée non décapée duet | AlMg3 H114 Tränenblech 2-tränen ungebei | 309 | >90 | 4 | 7.21 | 3.31 | V24_78_90_G1545324 | J10W_G1549190 | 17.605 | 22.865 | 25.915 | 3354
AlMg3 H114 Tranenplaat 2-traans ongeb. | AlMg3 H114 Diamond pl 2-tears not pickl | AlMg3 H114 larmée non décapée duet | AlMg3 H114 Tränenblech 2-tränen ungebei | 309 | >90 | 6 | 10.92 | 5.26 | V40_78_90_G1545326 | J10W_G1549190 | 28.46 | 36.55 | 42.72 | 3354
AlMg3 H114 Tranenplaat 5-traans ongeb. | AlMg3 H114 Diamond pl. 5-tears non pickled | AlMg3 H114 Larmée décapée quintet | AlMg3 H114 Tränenblech 5-tränen ungebeitzt | 310 | >90 | 2 | 3.61 | 1.68 | V12_78_90_G1543222 | J10W_G1546910 | 9.005 | 11.65 | 13.485 | 3354
AlMg3 H114 Tranenplaat 5-traans ongeb. | AlMg3 H114 Diamond pl. 5-tears non pickled | AlMg3 H114 Larmée décapée quintet | AlMg3 H114 Tränenblech 5-tränen ungebeitzt | 310 | >90 | 2.5 | 4.64 | 2.51 | V16_78_90_G1543223 | J10W_G1549190 | 11.92 | 15.495 | 18.83 | 3354
AlMg3 H114 Tranenplaat 5-traans ongeb. | AlMg3 H114 Diamond pl. 5-tears non pickled | AlMg3 H114 Larmée décapée quintet | AlMg3 H114 Tränenblech 5-tränen ungebeitzt | 310 | >90 | 3.5 | 6.46 | 3.34 | V24_78_90_G1545324 | J10W_G1549190 | 17.23 | 22.13 | 25.07 | 3354
AlMg3 H114 Tranenplaat 5-traans ongeb. | AlMg3 H114 Diamond pl. 5-tears non pickled | AlMg3 H114 Larmée décapée quintet | AlMg3 H114 Tränenblech 5-tränen ungebeitzt | 310 | >90 | 4 | 7.21 | 3.31 | V24_78_90_G1545324 | J10W_G1549190 | 17.605 | 22.865 | 25.915 | 3354
AlMg3 H114 Tranenplaat 5-traans ongeb. | AlMg3 H114 Diamond pl. 5-tears non pickled | AlMg3 H114 Larmée décapée quintet | AlMg3 H114 Tränenblech 5-tränen ungebeitzt | 310 | >90 | 5 | 8.96 | 3.96 | V30_78_90_G1545325 | J10W_G1549190 | 21.98 | 28.44 | 34.44 | 3354
AlMg3 H114 Tranenplaat 5-traans ongeb. | AlMg3 H114 Diamond pl. 5-tears non pickled | AlMg3 H114 Larmée décapée quintet | AlMg3 H114 Tränenblech 5-tränen ungebeitzt | 310 | >90 | 6.5 | 12.11 | 6.77 | V40_78_90_G1545326 | J10W_TP01220 | 29.055 | 38.495 | 45.325 | 3354
AlMg3 H114 Tranenplaat 5-traans ongeb. | AlMg3 H114 Diamond pl. 5-tears non pickled | AlMg3 H114 Larmée décapée quintet | AlMg3 H114 Tränenblech 5-tränen ungebeitzt | 310 | >90 | 9.5 | 18.25 | 11.09 | V80_78_130_TP00149 | J10W_TP01220 | 55.125 | 69.795 | 78.215 | 3354
AlMg1 EN AW5005 H24/H34 | AlMg1 EN AW5005 H24/H34 | Tôle AlMg1 EN AW5005 H24/H34 | AlMg1 EN AW5005 H24/H34 | 312 | >90 | 2 | 3.61 | 1.67 | V12_78_90_G1543222 | J10W_G1546910 | 9.005 | 11.645 | 13.475 | 3354
AlMg1 EN AW5005 H24/H34 | AlMg1 EN AW5005 H24/H34 | Tôle AlMg1 EN AW5005 H24/H34 | AlMg1 EN AW5005 H24/H34 | 312 | >90 | 3 | 5.4 | 2.5 | V16_78_90_G1543223 | J10W_G1549190 | 12.3 | 16.25 | 19.7 | 3354
AlMg1 EN AW 5005 H44 RAL9010 1zf | AlMg1 EN AW 5005 H44 RAL9010 film | AlMg1 EN AW 5005 H44 RAL9010 1 laminées | AlMg1 EN AW 5005 H44 RAL9010 1sf | 313 | >90 | 1.5 | 2.77 | 1.47 | V10_78_90_G1543225 | J10W_G1546910 | 7.385 | 9.505 | 10.355 | 3354
AlMg1 EN AW 5005 H14/H24 15Mu geanodiseerd 1z | EN AW 5005 H14/H24 15Mu anodized film | EN AW 5005 H14/H24 15Mu anodisé laminées | EN AW 5005 H14/H24 15Mu eloxiert 1sf | 314 | >90 | 1 | 1.95 | 1.27 | V08_78_90_G1543217 | D10W_G1539058 | 5.775 | 7.385 | 8.245 | 3354
AlMg1 EN AW 5005 H14/H24 15Mu geanodiseerd 1z | EN AW 5005 H14/H24 15Mu anodized film | EN AW 5005 H14/H24 15Mu anodisé laminées | EN AW 5005 H14/H24 15Mu eloxiert 1sf | 314 | >90 | 1.5 | 2.85 | 1.69 | V12_78_90_G1543222 | J10W_G1546910 | 8.625 | 10.895 | 12.615 | 3354
AlMg1 EN AW 5005 H14/H24 15Mu geanodiseerd 1z | EN AW 5005 H14/H24 15Mu anodized film | EN AW 5005 H14/H24 15Mu anodisé laminées | EN AW 5005 H14/H24 15Mu eloxiert 1sf | 314 | >90 | 2 | 3.61 | 1.67 | V12_78_90_G1543222 | J10W_G1546910 | 9.005 | 11.645 | 13.475 | 3354
AlMg1 EN AW 5005 H14/H24 15Mu geanodiseerd 1z | EN AW 5005 H14/H24 15Mu anodized film | EN AW 5005 H14/H24 15Mu anodisé laminées | EN AW 5005 H14/H24 15Mu eloxiert 1sf | 314 | >90 | 3 | 5.4 | 2.5 | V16_78_90_G1543223 | J10W_G1549190 | 12.3 | 16.25 | 19.7 | 3354
AlMg1 EN AW5005 H14 anod kwal 1zf | AlMg1 EN AW5005 H14 anodise quality 1sf | AlMg1 EN AW5005 H14 qualité anodiser 1sf | AlMg1 EN AW5005 H14 Eloxalqualität 1sf | 315 | >90 | 1.5 | 2.77 | 1.47 | V10_78_90_G1543225 | J10W_G1546910 | 7.385 | 9.505 | 10.355 | 3354
AlMg1 EN AW5005 H14 anod kwal 1zf | AlMg1 EN AW5005 H14 anodise quality 1sf | AlMg1 EN AW5005 H14 qualité anodiser 1sf | AlMg1 EN AW5005 H14 Eloxalqualität 1sf | 315 | >90 | 2 | 3.61 | 1.67 | V12_78_90_G1543222 | J10W_G1546910 | 9.005 | 11.645 | 13.475 | 3354
AlMg1 EN AW5005 H14 anod kwal 1zf | AlMg1 EN AW5005 H14 anodise quality 1sf | AlMg1 EN AW5005 H14 qualité anodiser 1sf | AlMg1 EN AW5005 H14 Eloxalqualität 1sf | 315 | >90 | 3 | 5.4 | 2.5 | V16_78_90_G1543223 | J10W_G1549190 | 12.3 | 16.25 | 19.7 | 3354
AlMg3 H114 Tranenplaat 2-traans geb. | AlMg3 H114 Diamond pl 2-tears pickled | AlMg3 H114 larmée décapée duet | AlMg3 H114 Tränenblech 2-tränen gebeitzt | 318 | >90 | 4 | 7.21 | 3.31 | V24_78_90_G1545324 | J10W_G1549190 | 17.605 | 22.865 | 25.915 | 3354
AlMg3 H114 Tranenplaat 2-traans geb. | AlMg3 H114 Diamond pl 2-tears pickled | AlMg3 H114 larmée décapée duet | AlMg3 H114 Tränenblech 2-tränen gebeitzt | 318 | >90 | 4.5 | 8.21 | 4.01 | V30_78_90_G1545325 | J10W_G1549190 | 21.605 | 27.715 | 33.615 | 3354
AlMg3 H114 Tranenplaat 2-traans geb. | AlMg3 H114 Diamond pl 2-tears pickled | AlMg3 H114 larmée décapée duet | AlMg3 H114 Tränenblech 2-tränen gebeitzt | 318 | >90 | 5 | 8.96 | 3.96 | V30_78_90_G1545325 | J10W_G1549190 | 21.98 | 28.44 | 34.44 | 3354
AlMg3 H114 Tranenplaat 2-traans geb. | AlMg3 H114 Diamond pl 2-tears pickled | AlMg3 H114 larmée décapée duet | AlMg3 H114 Tränenblech 2-tränen gebeitzt | 318 | >90 | 6.5 | 12.11 | 6.77 | V40_78_90_G1545326 | J10W_TP01220 | 29.055 | 38.495 | 45.325 | 3354
AlMg3 H114 Tranenplaat 5-traans geb. |  |  |  | 319 | >90 | 4 | 7.21 | 3.31 | V24_78_90_G1545324 | J10W_G1549190 | 17.605 | 22.865 | 25.915 | 3354
AlMg3 H114 Tranenplaat 5-traans geb. |  |  |  | 319 | >90 | 6.5 | 12.11 | 6.77 | V40_78_90_G1545326 | J10W_TP01220 | 29.055 | 38.495 | 45.325 | 3354
AlMg1 EN AW5005 H14 anod kwal 55HX 1zf | AlMg1 EN AW5005 H14 anodise quality 55HX 1sf | AlMg1 EN AW5005 H14 qualité anodiser 55HX 1sf | AlMg1 EN AW5005 H14 Eloxalqualität 55HX 1sf | 325 | >90 | 2 | 3.61 | 1.67 | V12_78_90_G1543222 | J10W_G1546910 | 9.005 | 11.645 | 13.475 | 3354
AlMg1 EN AW5005 H14 anod kwal 55HX 1zf | AlMg1 EN AW5005 H14 anodise quality 55HX 1sf | AlMg1 EN AW5005 H14 qualité anodiser 55HX 1sf | AlMg1 EN AW5005 H14 Eloxalqualität 55HX 1sf | 325 | >90 | 3 | 5.4 | 2.5 | V16_78_90_G1543223 | J10W_G1549190 | 12.3 | 16.25 | 19.7 | 3354
AlMg3 H114 Tranenplaat 2-traans geb. | AlMg3 H114 Diamond pl 1-tear not pickled | AlMg3 H114 larmée non décapé un | AlMg3 H114 Tränenblech 1-Träne ungebeitzt | 328 | >90 | 2 | 3.61 | 1.68 | V12_78_90_G1543222 | J10W_G1546910 | 9.005 | 11.65 | 13.485 | 3354
EN AW 1050A geperforeerd R5 T8 | EN AW 1050A perforated R5 T8 | EN AW 1050A perforées R5 T8 | EN AW 1050A Lochblech R5 T8 | 329 | >90 | 1.5 | 2.78 | 1.48 | V10_78_90_G1543225 | J10W_G1546910 | 7.39 | 9.52 | 10.37 | 3354
AlMg3 EN AW-5754 | Aluminium rice seed plate/strip EN | Tôle/feuillard aluminium grain de riz EN | Aluminium Reiskornblech/Band EN | 330 | >90 | 3 | 5.4 | 2.5 | V16_78_90_G1543223 | J10W_G1549190 | 12.3 | 16.25 | 19.7 | 3354
AlMg1 EN AW5005 H14 anod kwal 55HX 1zf Bartels | ENAW5005 H14 anodise quality 55HX 1sf Bartels | ENAW5005 H14 qualité anodiser 55HX 1sf Bartels | ENAW5005 H14 Eloxalqualität 55HX 1sf Bartels | 332 | >90 | 2 | 3.61 | 1.67 | V12_78_90_G1543222 | J10W_G1546910 | 9.005 | 11.645 | 13.475 | 3354
AlMg1 EN AW5005 H14 anod kwal 55HX 1zf Bartels | ENAW5005 H14 anodise quality 55HX 1sf Bartels | ENAW5005 H14 qualité anodiser 55HX 1sf Bartels | ENAW5005 H14 Eloxalqualität 55HX 1sf Bartels | 332 | >90 | 3 | 5.4 | 2.5 | V16_78_90_G1543223 | J10W_G1549190 | 12.3 | 16.25 | 19.7 | 3354
AlMg3 EN AW 5754 H12/H22 1zf | ALMG3 EN AW5754 H12/H22 1zf | Tôle alu EN AW5754 H12/H22 1zf | ALMG3 EN AW5754 H12/H22 1zf | 336 | >90 | 2 | 3.61 | 1.67 | V12_78_90_G1543222 | D10W_G1539058 | 9.005 | 11.645 | 13.475 | 3354
AlMg1 EN AW5005 H14/H24 1zF | AlMg1 EN AW5005 H14/H24 1zf |  | AlMg1 EN AW5005 H14/H24 1zf | 398 | >90 | 3 | 5.46 | 2.78 | V16_78_90_G1543223 | J10W_G1549190 | 12.33 | 16.45 | 20.01 | 3354
Sendzimir DX51+Z275 | Sendzimir DX51+Z275-M-A-C | Sendzimir DX51+Z275-M-A-C | Sendzimir DX51+Z275-M-A-C | 401 | >90 | 0.63 | 1.45 | 1.38 | V08_78_90_G1543217 | J10W_G1546910 | 5.525 | 6.94 | 7.735 | 3354
Sendzimir DX51+Z275 | Sendzimir DX51+Z275-M-A-C | Sendzimir DX51+Z275-M-A-C | Sendzimir DX51+Z275-M-A-C | 401 | >90 | 0.7 | 1.55 | 1.38 | V08_78_90_G1543217 | J10W_G1546910 | 5.575 | 7.04 | 7.855 | 3354
Sendzimir DX51+Z275 | Sendzimir DX51+Z275-M-A-C | Sendzimir DX51+Z275-M-A-C | Sendzimir DX51+Z275-M-A-C | 401 | >90 | 0.75 | 1.62 | 1.39 | V08_78_90_G1543217 | J10W_G1546910 | 5.61 | 7.115 | 7.95 | 3354
Sendzimir DX51+Z275 | Sendzimir DX51+Z275-M-A-C | Sendzimir DX51+Z275-M-A-C | Sendzimir DX51+Z275-M-A-C | 401 | >90 | 0.8 | 1.69 | 1.39 | V08_78_90_G1543217 | J10W_G1546910 | 5.645 | 7.185 | 8.035 | 3354
Sendzimir DX51+Z275 | Sendzimir DX51+Z275-M-A-C | Sendzimir DX51+Z275-M-A-C | Sendzimir DX51+Z275-M-A-C | 401 | >90 | 0.88 | 1.81 | 1.39 | V08_78_90_G1543217 | J10W_G1546910 | 5.705 | 7.305 | 8.175 | 3354
Sendzimir DX51+Z275 | Sendzimir DX51+Z275-M-A-C | Sendzimir DX51+Z275-M-A-C | Sendzimir DX51+Z275-M-A-C | 401 | >90 | 1 | 2.18 | 1.4 | V08_78_90_G1543217 | J10W_G1546910 | 5.89 | 7.68 | 8.49 | 3354
Sendzimir DX51+Z275 | Sendzimir DX51+Z275-M-A-C | Sendzimir DX51+Z275-M-A-C | Sendzimir DX51+Z275-M-A-C | 401 | >90 | 1.25 | 2.36 | 1.42 | V08_78_90_G1543217 | J10W_G1546910 | 5.98 | 7.87 | 8.85 | 3354
Sendzimir DX51+Z275 | Sendzimir DX51+Z275-M-A-C | Sendzimir DX51+Z275-M-A-C | Sendzimir DX51+Z275-M-A-C | 401 | >90 | 1.5 | 2.64 | 1.65 | V10_78_90_G1543225 | J10W_G1546910 | 7.32 | 9.465 | 10.47 | 3354
Sendzimir DX51+Z275 | Sendzimir DX51+Z275-M-A-C | Sendzimir DX51+Z275-M-A-C | Sendzimir DX51+Z275-M-A-C | 401 | >90 | 2 | 3.66 | 1.88 | V12_78_90_G1543222 | J10W_G1546910 | 9.03 | 11.8 | 13.71 | 3354
Sendzimir DX51+Z275 | Sendzimir DX51+Z275-M-A-C | Sendzimir DX51+Z275-M-A-C | Sendzimir DX51+Z275-M-A-C | 401 | >90 | 2.5 | 4.42 | 2.41 | V16_78_90_G1543223 | D10W_G1539058 | 11.81 | 15.225 | 18.62 | 3354
Sendzimir DX51+Z275 | Sendzimir DX51+Z275-M-A-C | Sendzimir DX51+Z275-M-A-C | Sendzimir DX51+Z275-M-A-C | 401 | >90 | 3 | 5.2 | 2.75 | V16_78_90_G1543223 | J10W_G1549190 | 12.2 | 16.175 | 19.85 | 3354
Sendzimir DX51+Z275 | Sendzimir DX51+Z275-M-A-C | Sendzimir DX51+Z275-M-A-C | Sendzimir DX51+Z275-M-A-C | 401 | >90 | 4 | 6.65 | 3.73 | V24_78_90_G1545324 | J10W_G1549190 | 17.325 | 22.515 | 26.055 | 3354
Zincor St12 ZE25/25-03 | Zintec S12 ZE 25/25-03 | Tôle élezinq DC01+ZE25/25-A-P-C | DC01 Zincor ZE 25/25-03 | 402 | >90 | 0.8 | 1.69 | 1.39 | V08_78_90_G1543217 | D10W_G1539058 | 5.645 | 7.185 | 8.035 | 3354
Zincor St12 ZE25/25-03 | Zintec S12 ZE 25/25-03 | Tôle élezinq DC01+ZE25/25-A-P-C | DC01 Zincor ZE 25/25-03 | 402 | >90 | 0.88 | 1.81 | 1.39 | V08_78_90_G1543217 | D10W_G1539058 | 5.705 | 7.305 | 8.175 | 3354
Zincor St12 ZE25/25-03 | Zintec S12 ZE 25/25-03 | Tôle élezinq DC01+ZE25/25-A-P-C | DC01 Zincor ZE 25/25-03 | 402 | >90 | 0.9 | 1.84 | 1.39 | V08_78_90_G1543217 | J10W_G1546910 | 5.72 | 7.335 | 8.21 | 3354
Zincor St12 ZE25/25-03 | Zintec S12 ZE 25/25-03 | Tôle élezinq DC01+ZE25/25-A-P-C | DC01 Zincor ZE 25/25-03 | 402 | >90 | 1 | 1.99 | 1.4 | V08_78_90_G1543217 | J10W_G1546910 | 5.795 | 7.49 | 8.395 | 3354
Zincor St12 ZE25/25-03 | Zintec S12 ZE 25/25-03 | Tôle élezinq DC01+ZE25/25-A-P-C | DC01 Zincor ZE 25/25-03 | 402 | >90 | 1.25 | 2.36 | 1.42 | V08_78_90_G1543217 | J10W_G1546910 | 5.98 | 7.87 | 8.85 | 3354
Zincor St12 ZE25/25-03 | Zintec S12 ZE 25/25-03 | Tôle élezinq DC01+ZE25/25-A-P-C | DC01 Zincor ZE 25/25-03 | 402 | >90 | 1.5 | 2.82 | 1.65 | V10_78_90_G1543225 | J10W_G1546910 | 7.41 | 9.645 | 10.56 | 3354
Zincor St12 ZE25/25-03 | Zintec S12 ZE 25/25-03 | Tôle élezinq DC01+ZE25/25-A-P-C | DC01 Zincor ZE 25/25-03 | 402 | >90 | 2 | 3.38 | 1.75 | V12_78_90_G1543222 | J10W_G1546910 | 8.89 | 11.455 | 13.44 | 3354
Zincor St12 ZE25/25-03 | Zintec S12 ZE 25/25-03 | Tôle élezinq DC01+ZE25/25-A-P-C | DC01 Zincor ZE 25/25-03 | 402 | >90 | 2.5 | 4.6 | 2.41 | V16_78_90_G1543223 | J10W_G1546910 | 11.9 | 15.405 | 18.71 | 3354
Zincor St12 ZE25/25-03 | Zintec S12 ZE 25/25-03 | Tôle élezinq DC01+ZE25/25-A-P-C | DC01 Zincor ZE 25/25-03 | 402 | >90 | 3 | 5.2 | 2.75 | V16_78_90_G1543223 | J10W_G1549190 | 12.2 | 16.175 | 19.85 | 3354
Zincor St12 ZE25/25-03 | Zintec S12 ZE 25/25-03 | Tôle élezinq DC01+ZE25/25-A-P-C | DC01 Zincor ZE 25/25-03 | 402 | >90 | 4 | 7.31 | 3.73 | V24_78_90_G1545324 | J10W_G1549190 | 17.655 | 23.175 | 26.385 | 3354
Messing CuZn37 HH |  |  |  | 403 | >90 | 1 | 1.94 | 1.28 | V08_78_90_G1543217 | J10W_G1546910 | 5.77 | 7.38 | 8.25 | 3354
Messing CuZn37 HH |  |  |  | 403 | >90 | 1.5 | 2.77 | 1.49 | V10_78_90_G1543225 | J10W_G1546910 | 7.385 | 9.515 | 10.375 | 3354
Messing CuZn37 HH |  |  |  | 403 | >90 | 2 | 3.61 | 1.69 | V12_78_90_G1543222 | J10W_G1546910 | 9.005 | 11.655 | 13.495 | 3354
Messing CuZn37 HH |  |  |  | 403 | >90 | 3 | 5.19 | 2.5 | V16_78_90_G1543223 | J10W_G1549190 | 12.195 | 16.04 | 19.595 | 3354
Koper Cu-DHP/R240 halfhard | Copper Cu-DHP/R240 half hard | Cuivre Cu-DHP/R240 demi-dur | Kupfer Cu-DHP/R240 halbhart | 404 | >90 | 1 | 1.94 | 1.28 | V08_78_90_G1543217 | J10W_G1546910 | 5.77 | 7.38 | 8.25 | 3354
Koper Cu-DHP/R240 halfhard | Copper Cu-DHP/R240 half hard | Cuivre Cu-DHP/R240 demi-dur | Kupfer Cu-DHP/R240 halbhart | 404 | >90 | 1.5 | 2.77 | 1.49 | V10_78_90_G1543225 | J10W_G1546910 | 7.385 | 9.515 | 10.375 | 3354
Koper Cu-DHP/R240 halfhard | Copper Cu-DHP/R240 half hard | Cuivre Cu-DHP/R240 demi-dur | Kupfer Cu-DHP/R240 halbhart | 404 | >90 | 2 | 3.61 | 1.69 | V12_78_90_G1543222 | J10W_G1546910 | 9.005 | 11.655 | 13.495 | 3354
Koper Cu-DHP/R240 halfhard | Copper Cu-DHP/R240 half hard | Cuivre Cu-DHP/R240 demi-dur | Kupfer Cu-DHP/R240 halbhart | 404 | >90 | 3 | 5.4 | 2.53 | V16_78_90_G1543223 | J10W_G1549190 | 12.3 | 16.265 | 19.73 | 3354
Koper Cu-DHP/R240 halfhard | Copper Cu-DHP/R240 half hard | Cuivre Cu-DHP/R240 demi-dur | Kupfer Cu-DHP/R240 halbhart | 404 | >90 | 4 | 7.19 | 3.35 | V24_78_90_G1545324 | J10W_G1549190 | 17.595 | 22.865 | 25.945 | 3354
Koper Cu-ETP/R240 | Koper Cu-ETP/R240 | Koper Cu-ETP/R240 | Koper Cu-ETP/R240 | 405 | >90 | 2 | 3.6 | 1.7 | V12_78_90_G1543222 | J10W_G1546910 | 9 | 11.65 | 13.5 | 3354
Magnelis S250GD ZM310 | Magnelis S250GD ZM310 | Magnelis S250GD ZM310 | Magnelis S250GD ZM310 | 406 | >90 | 0.75 | 1.5 | 1.07 | V08_78_90_G1543217 | J10W_G1546910 | 5.55 | 6.835 | 7.57 | 3354
Magnelis S250GD ZM310 | Magnelis S250GD ZM310 | Magnelis S250GD ZM310 | Magnelis S250GD ZM310 | 406 | >90 | 1 | 1.88 | 1.09 | V08_78_90_G1543217 | J10W_G1546910 | 5.74 | 7.225 | 8.03 | 3354
Magnelis S250GD ZM310 | Magnelis S250GD ZM310 | Magnelis S250GD ZM310 | Magnelis S250GD ZM310 | 406 | >90 | 1.25 | 2.26 | 1.11 | V08_78_90_G1543217 | J10W_G1546910 | 5.93 | 7.615 | 8.49 | 3354
Magnelis S250GD ZM310 | Magnelis S250GD ZM310 | Magnelis S250GD ZM310 | Magnelis S250GD ZM310 | 406 | >90 | 1.5 | 2.68 | 1.19 | V10_78_90_G1543225 | J10W_G1546910 | 7.34 | 9.275 | 10.03 | 3354
Magnelis S250GD ZM310 | Magnelis S250GD ZM310 | Magnelis S250GD ZM310 | Magnelis S250GD ZM310 | 406 | >90 | 2 | 3.49 | 1.29 | V12_78_90_G1543222 | J10W_G1546910 | 8.945 | 11.335 | 13.035 | 3354
Magnelis S250GD ZM310 | Magnelis S250GD ZM310 | Magnelis S250GD ZM310 | Magnelis S250GD ZM310 | 406 | >90 | 2.5 | 4.35 | 1.53 | V16_78_90_G1543223 | J10W_G1546910 | 11.775 | 14.715 | 17.705 | 3354
Magnelis S250GD ZM310 | Magnelis S250GD ZM310 | Magnelis S250GD ZM310 | Magnelis S250GD ZM310 | 406 | >90 | 3 | 5.29 | 2.16 | V16_78_90_G1543223 | J10W_G1549190 | 12.245 | 15.97 | 19.305 | 3354
Magnelis S250GD ZM310 | Magnelis S250GD ZM310 | Magnelis S250GD ZM310 | Magnelis S250GD ZM310 | 406 | >90 | 4 | 6.97 | 2.54 | V24_78_90_G1545324 | J10W_G1549190 | 17.485 | 22.24 | 25.025 | 3354
Gealuminiseerde plaat DX51D+AS120-A-O | Aluminized steel sheet DX51D+AS120-A-O | Tôle aluminisée DX51D+AS120-A-O | Feueraluminiertes Blech DX51D+AS120-A-O | 408 | >90 | 1 | 1.99 | 1.4 | V08_78_90_G1543217 | J10W_G1546910 | 5.795 | 7.49 | 8.395 | 3354
Gealuminiseerde plaat DX51D+AS120-A-O | Aluminized steel sheet DX51D+AS120-A-O | Tôle aluminisée DX51D+AS120-A-O | Feueraluminiertes Blech DX51D+AS120-A-O | 408 | >90 | 1.5 | 2.82 | 1.65 | V10_78_90_G1543225 | J10W_G1546910 | 7.41 | 9.645 | 10.56 | 3354
Gealuminiseerde plaat DX51D+AS120-A-O | Aluminized steel sheet DX51D+AS120-A-O | Tôle aluminisée DX51D+AS120-A-O | Feueraluminiertes Blech DX51D+AS120-A-O | 408 | >90 | 2 | 3.66 | 1.88 | V12_78_90_G1543222 | J10W_G1546910 | 9.03 | 11.8 | 13.71 | 3354
Gealuminiseerde plaat DX51D+AS120-A-O | Aluminized steel sheet DX51D+AS120-A-O | Tôle aluminisée DX51D+AS120-A-O | Feueraluminiertes Blech DX51D+AS120-A-O | 408 | >90 | 3 | 5.46 | 2.75 | V16_78_90_G1543223 | J10W_G1549190 | 12.33 | 16.435 | 19.98 | 3354
Sendzimir S250GD+Z275 gelakt RAL9002 | Sendzimir S250GD+Z275 prepainted RAL9002 | Tôle prepeint polyester galv S250GD+Z275 | Sendzimir S250GD+Z275 beschichtet RAL9002 | 409 | >90 | 0.75 | 1.62 | 1.39 | V08_78_90_G1543217 | J10W_G1546910 | 5.61 | 7.115 | 7.95 | 3354
Messing CuZn37 HH 1zf | Messing CuZn37 HH 1zf | Messing CuZn37 HH 1zf | Messing CuZn37 HH 1zf | 415 | >90 | 1 | 1.94 | 1.28 | V08_78_90_G1543217 | J10W_G1546910 | 5.77 | 7.38 | 8.25 | 3354
Messing CuZn37 HH 1zf | Messing CuZn37 HH 1zf | Messing CuZn37 HH 1zf | Messing CuZn37 HH 1zf | 415 | >90 | 1.5 | 2.77 | 1.49 | V10_78_90_G1543225 | J10W_G1546910 | 7.385 | 9.515 | 10.375 | 3354
Aluzink DX51D+AZ150-A-C | Aluzinc DX51D+AZ150-A-C | Aluzinc DX51D+AZ150-A-C | Aluzink DX51D+AZ150-A-C | 416 | >90 | 1.5 | 2.82 | 1.65 | V10_78_90_G1543225 | J10W_G1546910 | 7.41 | 9.645 | 10.56 | 3354
Sendzimir geperf DX51D+Z140 R3 T5 33% RdPrf | Sendzimir DX51D+Z140 R3 T5 33% RdPrf | Sendzimir DX51D+Z140 R3 T5 33% RdPrf | Sendzimir DX51D+Z140 R3 T5 33% RdPrf | 417 | >90 | 0.75 | 1.62 | 1.39 | V08_78_90_G1543217 | J10W_G1546910 | 5.61 | 7.115 | 7.95 | 3354
Sendzimir geperforeerd DX51D+Z rond R5 T8 | Sendzimir perforated DX51D+Z round R5 T8 | Sendzimir perfo DX51D+Z ronde R5 T8 | Sendzimir Lochblech DX51D+Z rund R5 T8 | 420 | >90 | 1.5 | 2.82 | 1.65 | V10_78_90_G1543225 | J10W_G1546910 | 7.41 | 9.645 | 10.56 | 3354
S350GD+Z275 | S350GD+Z275 | S350GD+Z275 | S350GD+Z275 | 421 | >90 | 2.5 | 4.39 | 1.69 | V16_78_90_G1543223 | J10W_G1546910 | 11.795 | 14.835 | 17.885 | 3354
S350GD+Z275 | S350GD+Z275 | S350GD+Z275 | S350GD+Z275 | 421 | >90 | 3 | 5.48 | 2.76 | V24_78_90_G1545324 | J10W_G1549190 | 16.74 | 20.86 | 23.5 | 3354
Magnelis HX380LAD+ZM310 | Magnelis HX380LAD+ZM310 | Magnelis HX380LAD+ZM310 | Magnelis HX380LAD+ZM310 | 423 | >90 | 2 | 3.49 | 1.29 | V12_78_90_G1543222 | J10W_G1546910 | 8.945 | 11.335 | 13.035 | 3354
Magnelis HX380LAD+ZM310 | Magnelis HX380LAD+ZM310 | Magnelis HX380LAD+ZM310 | Magnelis HX380LAD+ZM310 | 423 | >90 | 3 | 5.29 | 2.16 | V16_78_90_G1543223 | J10W_G1549190 | 12.245 | 15.97 | 19.305 | 3354
Sendzimir S250GD+Z275 gelakt RAL9016 1zF | Sendz. S250GD+Z275 prepainted RAL9016 1zF | Prepeint poly galv S250GD+Z275 RAL9016 1zF | Sendz. S250GD+Z275 beschichtet RAL9016 1zF | 424 | >90 | 0.75 | 1.62 | 1.39 | V08_78_90_G1543217 | J10W_G1546910 | 5.61 | 7.115 | 7.95 | 3354
Messing CuZn37 HH | Messing CuZn37 HH | Messing CuZn37 HH | Messing CuZn37 HH | 425 | >90 | 1 | 1.94 | 1.28 | V08_78_90_G1543217 | J10W_G1546910 | 5.77 | 7.38 | 8.25 | 3354
Messing CuZn37 HH | Messing CuZn37 HH | Messing CuZn37 HH | Messing CuZn37 HH | 425 | >90 | 1.5 | 2.77 | 1.49 | V10_78_90_G1543225 | J10W_G1546910 | 7.385 | 9.515 | 10.375 | 3354
Messing CuZn37 HH | Messing CuZn37 HH | Messing CuZn37 HH | Messing CuZn37 HH | 425 | >90 | 2 | 3.61 | 1.69 | V12_78_90_G1543222 | J10W_G1546910 | 9.005 | 11.655 | 13.495 | 3354
Send. geperf DX51D+Z140 R3 T5 RdPrf Bolair 0,75 | Send. geperf DX51D+Z140 R3 T5 RdPrf Bolair 0,75 | Send. geperf DX51D+Z140 R3 T5 RdPrf Bolair 0,75 | Send. geperf DX51D+Z140 R3 T5 RdPrf Bolair 0,75 | 427 | >90 | 0.75 | 1.62 | 1.39 | V08_78_90_G1543217 | J10W_G1546910 | 5.61 | 7.115 | 7.95 | 3354
Sendzimir geperforeerd DX51D+Z140 R5 T8 | Sendzimir perforated DX51D+Z140 R5 T8 | Sendzimir perforation DX51D+Z140 R5 T8 | Feuerverzinkt Lochblech DX51D+Z140 R5 T8 | 428 | >90 | 2 | 3.66 | 1.88 | V12_78_90_G1543222 | J10W_G1546910 | 9.03 | 11.8 | 13.71 | 3354
|  |  |  | 429 | >90 | 0.75 | 1.62 | 1.39 | V08_78_90_G1543217 | D10W_G1539058 | 5.61 | 7.115 | 7.95 | 3354
Magnelis S250GD ZM310 Vencomatic | Magnelis S250GD ZM310 Vencomatic | Magnelis S250GD ZM310 Vencomatic | Magnelis S250GD ZM310 Vencomatic | 431 | >90 | 0.75 | 1.5 | 1.07 | V08_78_90_G1543217 | J10W_G1546910 | 5.55 | 6.835 | 7.57 | 3354
Magnelis S250GD ZM310 Vencomatic | Magnelis S250GD ZM310 Vencomatic | Magnelis S250GD ZM310 Vencomatic | Magnelis S250GD ZM310 Vencomatic | 431 | >90 | 1 | 1.88 | 1.09 | V08_78_90_G1543217 | J10W_G1546910 | 5.74 | 7.225 | 8.03 | 3354
Magnelis S250GD ZM310 Vencomatic | Magnelis S250GD ZM310 Vencomatic | Magnelis S250GD ZM310 Vencomatic | Magnelis S250GD ZM310 Vencomatic | 431 | >90 | 1.25 | 2.26 | 1.11 | V08_78_90_G1543217 | J10W_G1546910 | 5.93 | 7.615 | 8.49 | 3354
Magnelis S250GD ZM310 Vencomatic | Magnelis S250GD ZM310 Vencomatic | Magnelis S250GD ZM310 Vencomatic | Magnelis S250GD ZM310 Vencomatic | 431 | >90 | 1.5 | 2.68 | 1.19 | V10_78_90_G1543225 | J10W_G1546910 | 7.34 | 9.275 | 10.03 | 3354
Magnelis S250GD ZM310 Vencomatic | Magnelis S250GD ZM310 Vencomatic | Magnelis S250GD ZM310 Vencomatic | Magnelis S250GD ZM310 Vencomatic | 431 | >90 | 2.5 | 4.35 | 1.53 | V16_78_90_G1543223 | J10W_G1546910 | 11.775 | 14.715 | 17.705 | 3354
Magnelis S250GD ZM310 Vencomatic | Magnelis S250GD ZM310 Vencomatic | Magnelis S250GD ZM310 Vencomatic | Magnelis S250GD ZM310 Vencomatic | 431 | >90 | 3 | 5.29 | 2.16 | V16_78_90_G1543223 | J10W_G1549190 | 12.245 | 15.97 | 19.305 | 3354
Magnelis S250GD ZM310 Vencomatic | Magnelis S250GD ZM310 Vencomatic | Magnelis S250GD ZM310 Vencomatic | Magnelis S250GD ZM310 Vencomatic | 431 | >90 | 4 | 6.97 | 2.54 | V24_78_90_G1545324 | J10W_G1549190 | 17.485 | 22.24 | 28.025 | 3354
Sendzimir St250+Z275 Vencomatic | Sendzimir St250+Z275 Vencomatic | Sendzimir St250+Z275 Vencomatic | Sendzimir St250+Z275 Vencomatic | 432 | >90 | 1 | 1.99 | 1.4 | V08_78_90_G1543217 | J10W_G1546910 | 5.795 | 7.49 | 8.395 | 3354
Sendzimir St250+Z275 Vencomatic | Sendzimir St250+Z275 Vencomatic | Sendzimir St250+Z275 Vencomatic | Sendzimir St250+Z275 Vencomatic | 432 | >90 | 1.25 | 2.36 | 1.42 | V08_78_90_G1543217 | J10W_G1546910 | 5.98 | 7.87 | 8.85 | 3354
Sendzimir St250+Z275 Vencomatic | Sendzimir St250+Z275 Vencomatic | Sendzimir St250+Z275 Vencomatic | Sendzimir St250+Z275 Vencomatic | 432 | >90 | 1.5 | 2.82 | 1.65 | V10_78_90_G1543225 | J10W_G1546910 | 7.41 | 9.645 | 10.56 | 3354
Sendzimir St250+Z275 Vencomatic | Sendzimir St250+Z275 Vencomatic | Sendzimir St250+Z275 Vencomatic | Sendzimir St250+Z275 Vencomatic | 432 | >90 | 2 | 3.66 | 1.88 | V12_78_90_G1543222 | J10W_G1546910 | 9.03 | 11.8 | 13.71 | 3354
Sendzimir St250+Z275 Vencomatic | Sendzimir St250+Z275 Vencomatic | Sendzimir St250+Z275 Vencomatic | Sendzimir St250+Z275 Vencomatic | 432 | >90 | 2.5 | 4.6 | 2.41 | V16_78_90_G1543223 | J10W_G1546910 | 11.9 | 15.405 | 18.71 | 3354
Sendzimir St250+Z275 Vencomatic | Sendzimir St250+Z275 Vencomatic | Sendzimir St250+Z275 Vencomatic | Sendzimir St250+Z275 Vencomatic | 432 | >90 | 3 | 5.46 | 2.75 | V16_78_90_G1543223 | J10W_G1549190 | 12.33 | 16.435 | 19.98 | 3354
S280GD+Z275 gelakt RAL7016 1zF | S280GD+Z275 prepainted RAL7016 1zF | Prepeint poly galv S280GD+Z275 RAL7016 1zF | S280GD+Z275 beschichtet RAL7016 1zF | 498 | >90 | 2 | 3.66 | 1.88 | V12_78_90_G1543222 | J10W_G1546910 | 9.03 | 11.8 | 13.71 | 3354
RVS304L KGW finish 2B | AISI304L 2B | Tôle inox 304/304L làf finish 2B | 1.4301 / 1.4307 - V2A finish 2B | 101 | <90 | 0.5 | 1.61 | 2.08 | V10_30_130_TC02226 | J15W_TC00010 | 10.085 | 11.93 | 16.385 | 3354
RVS304L KGW finish 2B | AISI304L 2B | Tôle inox 304/304L làf finish 2B | 1.4301 / 1.4307 - V2A finish 2B | 101 | <90 | 0.8 | 2.04 | 2.17 | V10_30_130_TC02226 | J15W_TC00010 | 10.39 | 12.495 | 16.99 | 3354
RVS304L KGW finish 2B | AISI304L 2B | Tôle inox 304/304L làf finish 2B | 1.4301 / 1.4307 - V2A finish 2B | 101 | <90 | 1 | 2.32 | 2.19 | V10_30_130_TC02226 | J15W_TC00010 | 10.55 | 12.805 | 17.35 | 3354
RVS304L KGW finish 2B | AISI304L 2B | Tôle inox 304/304L làf finish 2B | 1.4301 / 1.4307 - V2A finish 2B | 101 | <90 | 1.25 | 2.68 | 2.18 | V10_30_130_TC02226 | J15W_TC00010 | 10.72 | 13.15 | 17.77 | 3354
RVS304L KGW finish 2B | AISI304L 2B | Tôle inox 304/304L làf finish 2B | 1.4301 / 1.4307 - V2A finish 2B | 101 | <90 | 1.5 | 3.03 | 2.16 | V10_30_130_TC02226 | J15W_TC00010 | 10.875 | 13.47 | 18.175 | 3354
RVS304L KGW finish 2B | AISI304L 2B | Tôle inox 304/304L làf finish 2B | 1.4301 / 1.4307 - V2A finish 2B | 101 | <90 | 2 | 3.91 | 2.53 | V12_30_130_TC02227 | J15W_TC00010 | 12.885 | 16.105 | 21.485 | 3354
RVS304L KGW finish 2B | AISI304L 2B | Tôle inox 304/304L làf finish 2B | 1.4301 / 1.4307 - V2A finish 2B | 101 | <90 | 2.5 | 4.96 | 3.36 | V16_30_130_TC02228 | J15W_TC00010 | 16.64 | 20.8 | 25.34 | 3354
RVS304L KGW finish 2B | AISI304L 2B | Tôle inox 304/304L làf finish 2B | 1.4301 / 1.4307 - V2A finish 2B | 101 | <90 | 3 | 6.37 | 5.15 | V24_30_90_G1546379 | J10W_G1549190 | 23.535 | 29.295 | 35.835 | 3354
RVS304L KGW finish 2B | AISI304L 2B | Tôle inox 304/304L làf finish 2B | 1.4301 / 1.4307 - V2A finish 2B | 101 | <90 | 4 | 7.78 | 4.97 | V24_30_90_G1546379 | J10W_G1549190 | 24.06 | 30.435 | 37.36 | 3354
RVS304L KGW K240 1zf | AI304L 240 grit 1s coated | Tôle inox 304L làf gr320 1f | 1.4301/1.4307 - V2A K240 1sF | 102 | <90 | 0.8 | 2.04 | 2.19 | V10_30_130_TC02226 | J15W_TC00010 | 10.41 | 12.525 | 17.01 | 3354
RVS304L KGW K240 1zf | AI304L 240 grit 1s coated | Tôle inox 304L làf gr320 1f | 1.4301/1.4307 - V2A K240 1sF | 102 | <90 | 1 | 2.33 | 2.22 | V10_30_130_TC02226 | J15W_TC00010 | 10.585 | 12.86 | 17.385 | 3354
RVS304L KGW K240 1zf | AI304L 240 grit 1s coated | Tôle inox 304L làf gr320 1f | 1.4301/1.4307 - V2A K240 1sF | 102 | <90 | 1.25 | 2.69 | 2.23 | V10_30_130_TC02226 | J15W_TC00010 | 10.775 | 13.235 | 17.825 | 3354
RVS304L KGW K240 1zf | AI304L 240 grit 1s coated | Tôle inox 304L làf gr320 1f | 1.4301/1.4307 - V2A K240 1sF | 102 | <90 | 1.5 | 3.05 | 2.21 | V10_30_130_TC02226 | J15W_TC00010 | 10.935 | 13.565 | 18.235 | 3354
RVS304L KGW K240 1zf | AI304L 240 grit 1s coated | Tôle inox 304L làf gr320 1f | 1.4301/1.4307 - V2A K240 1sF | 102 | <90 | 2 | 3.91 | 2.53 | V12_30_130_TC02227 | J15W_TC00010 | 12.885 | 16.105 | 21.485 | 3354
RVS304L KGW K240 1zf | AI304L 240 grit 1s coated | Tôle inox 304L làf gr320 1f | 1.4301/1.4307 - V2A K240 1sF | 102 | <90 | 2.5 | 4.99 | 3.45 | V16_30_130_TC02228 | J15W_TC00010 | 16.745 | 20.965 | 25.445 | 3354
RVS304L KGW K240 1zf | AI304L 240 grit 1s coated | Tôle inox 304L làf gr320 1f | 1.4301/1.4307 - V2A K240 1sF | 102 | <90 | 3 | 6.41 | 5.24 | V24_30_90_G1546379 | J10W_G1549190 | 23.645 | 29.47 | 35.945 | 3354
RVS304L KGW K240 1zf | AI304L 240 grit 1s coated | Tôle inox 304L làf gr320 1f | 1.4301/1.4307 - V2A K240 1sF | 102 | <90 | 4 | 7.83 | 5.12 | V24_30_90_G1546379 | J10W_G1549190 | 24.235 | 30.71 | 37.535 | 3354
RVS304L KGW finish 2B 1zf | AISI304L 2B 1s coated | Tôle inox 304/304L làf finish 2B 1mm 1f | 1.4301---1.4307 - V2A finish 2B 1sF | 103 | <90 | 1 | 2.32 | 2.19 | V10_30_130_TC02226 | J15W_TC00010 | 10.55 | 12.805 | 17.35 | 3354
RVS304L KGW finish 2B 1zf | AISI304L 2B 1s coated | Tôle inox 304/304L làf finish 2B 1mm 1f | 1.4301---1.4307 - V2A finish 2B 1sF | 103 | <90 | 1.25 | 2.68 | 2.18 | V10_30_130_TC02226 | J15W_TC00010 | 10.72 | 13.15 | 17.77 | 3354
RVS304L KGW finish 2B 1zf | AISI304L 2B 1s coated | Tôle inox 304/304L làf finish 2B 1mm 1f | 1.4301---1.4307 - V2A finish 2B 1sF | 103 | <90 | 1.5 | 3.03 | 2.16 | V10_30_130_TC02226 | J15W_TC00010 | 10.875 | 13.47 | 18.175 | 3354
RVS304L KGW finish 2B 1zf | AISI304L 2B 1s coated | Tôle inox 304/304L làf finish 2B 1mm 1f | 1.4301---1.4307 - V2A finish 2B 1sF | 103 | <90 | 2 | 3.91 | 2.53 | V12_30_130_TC02227 | J15W_TC00010 | 12.885 | 16.105 | 21.485 | 3354
RVS304L KGW finish 2B 1zf | AISI304L 2B 1s coated | Tôle inox 304/304L làf finish 2B 1mm 1f | 1.4301---1.4307 - V2A finish 2B 1sF | 103 | <90 | 2.5 | 4.96 | 3.36 | V16_30_130_TC02228 | J15W_TC00010 | 16.64 | 20.8 | 25.34 | 3354
RVS304L KGW finish 2B 1zf | AISI304L 2B 1s coated | Tôle inox 304/304L làf finish 2B 1mm 1f | 1.4301---1.4307 - V2A finish 2B 1sF | 103 | <90 | 3 | 6.37 | 5.15 | V24_30_90_G1546379 | J10W_G1549190 | 23.535 | 29.295 | 35.835 | 3354
RVS304L KGW finish 2B 1zf | AISI304L 2B 1s coated | Tôle inox 304/304L làf finish 2B 1mm 1f | 1.4301---1.4307 - V2A finish 2B 1sF | 103 | <90 | 4 | 7.78 | 4.97 | V24_30_90_G1546379 | J10W_G1549190 | 24.06 | 30.435 | 37.36 | 3354
RVS304L KGW geborsteld 1zf | AISI304L brushed 1s coated | Tôle inox 304/304L làf bross 1f 1mm | 1.4301 / 1.4307 - V2A gebürstet 1sF | 104 | <90 | 1 | 2.33 | 2.22 | V10_30_130_TC02226 | J15W_TC00010 | 10.585 | 12.86 | 17.385 | 3354
RVS304L KGW geborsteld 1zf | AISI304L brushed 1s coated | Tôle inox 304/304L làf bross 1f 1mm | 1.4301 / 1.4307 - V2A gebürstet 1sF | 104 | <90 | 1.25 | 2.69 | 2.23 | V10_30_130_TC02226 | J15W_TC00010 | 10.775 | 13.235 | 17.825 | 3354
RVS304L KGW geborsteld 1zf | AISI304L brushed 1s coated | Tôle inox 304/304L làf bross 1f 1mm | 1.4301 / 1.4307 - V2A gebürstet 1sF | 104 | <90 | 1.5 | 3.05 | 2.21 | V10_30_130_TC02226 | J15W_TC00010 | 10.935 | 13.565 | 18.235 | 3354
RVS304L KGW geborsteld 1zf | AISI304L brushed 1s coated | Tôle inox 304/304L làf bross 1f 1mm | 1.4301 / 1.4307 - V2A gebürstet 1sF | 104 | <90 | 2 | 3.93 | 2.6 | V12_30_130_TC02227 | J15W_TC00010 | 12.965 | 16.23 | 21.565 | 3354
RVS304L KGW geborsteld 1zf | AISI304L brushed 1s coated | Tôle inox 304/304L làf bross 1f 1mm | 1.4301 / 1.4307 - V2A gebürstet 1sF | 104 | <90 | 2.5 | 4.99 | 3.45 | V16_30_130_TC02228 | J15W_TC00010 | 16.745 | 20.965 | 25.445 | 3354
RVS304L KGW geborsteld 1zf | AISI304L brushed 1s coated | Tôle inox 304/304L làf bross 1f 1mm | 1.4301 / 1.4307 - V2A gebürstet 1sF | 104 | <90 | 3 | 6.41 | 5.24 | V24_30_90_G1546379 | J10W_G1549190 | 23.645 | 29.47 | 35.945 | 3354
RVS304L KGW geborsteld 1zf | AISI304L brushed 1s coated | Tôle inox 304/304L làf bross 1f 1mm | 1.4301 / 1.4307 - V2A gebürstet 1sF | 104 | <90 | 4 | 7.78 | 4.97 | V24_30_90_G1546379 | J10W_G1549190 | 24.06 | 30.435 | 37.36 | 3354
RVS304L KGW K320 1zf | AI304L 320 grit 1s coated | Tôle inox 304L làf gr320 1f | 1.4301/1.4307 V2A K320 1sF | 105 | <90 | 0.8 | 2.04 | 2.17 | V10_30_130_TC02226 | J15W_TC00010 | 10.39 | 12.495 | 16.99 | 3354
RVS304L KGW K320 1zf | AI304L 320 grit 1s coated | Tôle inox 304L làf gr320 1f | 1.4301/1.4307 V2A K320 1sF | 105 | <90 | 1 | 2.32 | 2.19 | V10_30_130_TC02226 | J15W_TC00010 | 10.55 | 12.805 | 17.35 | 3354
RVS304L KGW K320 1zf | AI304L 320 grit 1s coated | Tôle inox 304L làf gr320 1f | 1.4301/1.4307 V2A K320 1sF | 105 | <90 | 1.2 | 2.6 | 2.18 | V10_30_130_TC02226 | J15W_TC00010 | 10.68 | 13.07 | 17.68 | 3354
RVS304L KGW K320 1zf | AI304L 320 grit 1s coated | Tôle inox 304L làf gr320 1f | 1.4301/1.4307 V2A K320 1sF | 105 | <90 | 1.25 | 2.68 | 2.18 | V10_30_130_TC02226 | J15W_TC00010 | 10.72 | 13.15 | 17.77 | 3354
RVS304L KGW K320 1zf | AI304L 320 grit 1s coated | Tôle inox 304L làf gr320 1f | 1.4301/1.4307 V2A K320 1sF | 105 | <90 | 1.5 | 3.03 | 2.16 | V10_30_130_TC02226 | J15W_TC00010 | 10.875 | 13.47 | 18.175 | 3354
RVS304L KGW K320 1zf | AI304L 320 grit 1s coated | Tôle inox 304L làf gr320 1f | 1.4301/1.4307 V2A K320 1sF | 105 | <90 | 2 | 3.91 | 2.53 | V12_30_130_TC02227 | J15W_TC00010 | 12.885 | 16.105 | 21.485 | 3354
RVS304L KGW K320 1zf | AI304L 320 grit 1s coated | Tôle inox 304L làf gr320 1f | 1.4301/1.4307 V2A K320 1sF | 105 | <90 | 2.5 | 4.96 | 3.36 | V16_30_130_TC02228 | J15W_TC00010 | 16.64 | 20.8 | 25.34 | 3354
RVS304L KGW K320 1zf | AI304L 320 grit 1s coated | Tôle inox 304L làf gr320 1f | 1.4301/1.4307 V2A K320 1sF | 105 | <90 | 3 | 6.37 | 5.15 | V24_30_90_G1546379 | J10W_G1549190 | 23.535 | 29.295 | 35.835 | 3354
RVS304L KGW K320 1zf | AI304L 320 grit 1s coated | Tôle inox 304L làf gr320 1f | 1.4301/1.4307 V2A K320 1sF | 105 | <90 | 4 | 7.78 | 4.97 | V24_30_90_G1546379 | J10W_G1549190 | 24.06 | 30.435 | 37.36 | 3354
RVS304L KGW finish BA 1zf | Stainless steel 304L finish BA laser film | Acier inoxydable 304L finition BA film | 1.4301/1.4307 finish 2R 1sf | 106 | <90 | 1 | 2.32 | 2.19 | V10_30_130_TC02226 | J15W_TC00010 | 10.55 | 12.805 | 17.35 | 3354
RVS304L KGW finish BA 1zf | Stainless steel 304L finish BA laser film | Acier inoxydable 304L finition BA film | 1.4301/1.4307 finish 2R 1sf | 106 | <90 | 1.25 | 2.69 | 2.23 | V10_30_130_TC02226 | J15W_TC00010 | 10.775 | 13.235 | 17.825 | 3354
RVS304L KGW finish BA 1zf | Stainless steel 304L finish BA laser film | Acier inoxydable 304L finition BA film | 1.4301/1.4307 finish 2R 1sf | 106 | <90 | 1.5 | 3.05 | 2.21 | V10_30_130_TC02226 | J15W_TC00010 | 10.935 | 13.565 | 18.235 | 3354
RVS304L KGW finish BA 1zf | Stainless steel 304L finish BA laser film | Acier inoxydable 304L finition BA film | 1.4301/1.4307 finish 2R 1sf | 106 | <90 | 2 | 3.93 | 2.6 | V12_30_130_TC02227 | J15W_TC00010 | 12.965 | 16.23 | 21.565 | 3354
RVS304L KGW finish BA 1zf | Stainless steel 304L finish BA laser film | Acier inoxydable 304L finition BA film | 1.4301/1.4307 finish 2R 1sf | 106 | <90 | 2.5 | 4.96 | 3.36 | V16_30_130_TC02228 | J15W_TC00010 | 16.64 | 20.8 | 25.34 | 3354
RVS304L KGW finish BA 1zf | Stainless steel 304L finish BA laser film | Acier inoxydable 304L finition BA film | 1.4301/1.4307 finish 2R 1sf | 106 | <90 | 3 | 6.37 | 5.15 | V24_30_90_G1546379 | J10W_G1549190 | 23.535 | 29.295 | 35.835 | 3354
RVS304L KGW finish BA 1zf | Stainless steel 304L finish BA laser film | Acier inoxydable 304L finition BA film | 1.4301/1.4307 finish 2R 1sf | 106 | <90 | 4 | 7.78 | 4.97 | V24_30_90_G1546379 | J10W_G1549190 | 24.06 | 30.435 | 37.36 | 3354
RVS304 KGW 2z duplo | AISI304 2s Duplo |  | 1.4301 / 1.4307 - V2A 2s Duplo 1sF | 107 | <90 | 1 | 2.33 | 2.22 | V10_30_130_TC02226 | J15W_TC00010 | 10.585 | 12.86 | 17.385 | 3354
RVS304 KGW 2z duplo | AISI304 2s Duplo |  | 1.4301 / 1.4307 - V2A 2s Duplo 1sF | 107 | <90 | 1.5 | 3.05 | 2.21 | V10_30_130_TC02226 | J15W_TC00010 | 10.935 | 13.565 | 18.235 | 3354
RVS304 KGW 2z duplo | AISI304 2s Duplo |  | 1.4301 / 1.4307 - V2A 2s Duplo 1sF | 107 | <90 | 2 | 3.93 | 2.6 | V12_30_130_TC02227 | J15W_TC00010 | 12.965 | 16.23 | 21.565 | 3354
RVS304 KGW 2z duplo | AISI304 2s Duplo |  | 1.4301 / 1.4307 - V2A 2s Duplo 1sF | 107 | <90 | 3 | 6.41 | 5.24 | V24_30_90_G1546379 | J10W_G1549190 | 23.645 | 29.47 | 35.945 | 3354
RVS304L WGW finish 1D | AISI304L 1D | Tôle inox 304/304L làc finish 1D | 1.4301 / 1.4307 - V2A finish 1D | 108 | <90 | 4 | 7.83 | 5.12 | V24_30_90_G1546379 | J10W_G1549190 | 24.235 | 30.71 | 37.535 | 3354
RVS304L KGW 2z K320 1zf | AISI304L 2s 320 grid 1s coated |  | 1.4301 / 1.4307 - V2A 2s K320Si 1sF | 109 | <90 | 1 | 2.33 | 2.22 | V10_30_130_TC02226 | J15W_TC00010 | 10.585 | 12.86 | 17.385 | 3354
RVS304L KGW 2z K320 1zf | AISI304L 2s 320 grid 1s coated |  | 1.4301 / 1.4307 - V2A 2s K320Si 1sF | 109 | <90 | 1.5 | 3.05 | 2.21 | V10_30_130_TC02226 | J15W_TC00010 | 10.935 | 13.565 | 18.235 | 3354
RVS304L KGW 2z K320 1zf | AISI304L 2s 320 grid 1s coated |  | 1.4301 / 1.4307 - V2A 2s K320Si 1sF | 109 | <90 | 2 | 3.93 | 2.6 | V12_30_130_TC02227 | J15W_TC00010 | 12.965 | 16.23 | 21.565 | 3354
RVS304L KGW 2z K320 1zf | AISI304L 2s 320 grid 1s coated |  | 1.4301 / 1.4307 - V2A 2s K320Si 1sF | 109 | <90 | 3 | 6.41 | 5.24 | V24_30_90_G1546379 | J10W_G1549190 | 23.645 | 29.47 | 35.945 | 3354
RVS316L KGW finish 2B | AISI316L 2B | Tôle inox 316/316L làf finish 2B | 1.4401 / 1.4404 - V4A finish 2B | 111 | <90 | 0.6 | 1.18 | 1.09 | V04_30_90_TC00073 | J15W_TC00010 | 5.68 | 6.815 | 9.28 | 3354
RVS316L KGW finish 2B | AISI316L 2B | Tôle inox 316/316L làf finish 2B | 1.4401 / 1.4404 - V4A finish 2B | 111 | <90 | 1 | 2.24 | 2.02 | V10_30_130_TC02226 | J15W_TC00010 | 10.34 | 12.47 | 17.14 | 3354
RVS316L KGW finish 2B | AISI316L 2B | Tôle inox 316/316L làf finish 2B | 1.4401 / 1.4404 - V4A finish 2B | 111 | <90 | 1.25 | 2.62 | 2.07 | V10_30_130_TC02226 | J15W_TC00010 | 10.58 | 12.925 | 17.63 | 3354
RVS316L KGW finish 2B | AISI316L 2B | Tôle inox 316/316L làf finish 2B | 1.4401 / 1.4404 - V4A finish 2B | 111 | <90 | 1.5 | 3 | 2.09 | V10_30_130_TC02226 | J15W_TC00010 | 10.79 | 13.335 | 18.09 | 3354
RVS316L KGW finish 2B | AISI316L 2B | Tôle inox 316/316L làf finish 2B | 1.4401 / 1.4404 - V4A finish 2B | 111 | <90 | 2 | 3.89 | 2.49 | V12_30_130_TC02227 | J15W_TC00010 | 12.835 | 16.025 | 21.435 | 3354
RVS316L KGW finish 2B | AISI316L 2B | Tôle inox 316/316L làf finish 2B | 1.4401 / 1.4404 - V4A finish 2B | 111 | <90 | 2.5 | 4.92 | 3.27 | V16_30_130_TC02228 | J15W_TC00010 | 16.53 | 20.625 | 25.23 | 3354
RVS316L KGW finish 2B | AISI316L 2B | Tôle inox 316/316L làf finish 2B | 1.4401 / 1.4404 - V4A finish 2B | 111 | <90 | 3 | 6.25 | 4.86 | V24_30_90_G1546379 | J10W_G1549190 | 23.185 | 28.74 | 35.485 | 3354
RVS316L KGW finish 2B | AISI316L 2B | Tôle inox 316/316L làf finish 2B | 1.4401 / 1.4404 - V4A finish 2B | 111 | <90 | 4 | 7.54 | 4.32 | V24_30_90_G1546379 | J10W_G1549190 | 23.29 | 29.22 | 36.59 | 3354
RVS316L KGW K240 1zf | AI316L 240 grit 1s coated | Tôle inox 316L làf gr240 1f | 1.4401/1.4404 V4A K240 1sF | 112 | <90 | 1 | 2.24 | 2.02 | V10_30_130_TC02226 | J15W_TC00010 | 10.34 | 12.47 | 17.14 | 3354
RVS316L KGW K240 1zf | AI316L 240 grit 1s coated | Tôle inox 316L làf gr240 1f | 1.4401/1.4404 V4A K240 1sF | 112 | <90 | 1.5 | 3 | 2.09 | V10_30_130_TC02226 | J15W_TC00010 | 10.79 | 13.335 | 18.09 | 3354
RVS316L KGW K240 1zf | AI316L 240 grit 1s coated | Tôle inox 316L làf gr240 1f | 1.4401/1.4404 V4A K240 1sF | 112 | <90 | 2 | 3.89 | 2.49 | V12_30_130_TC02227 | J15W_TC00010 | 12.835 | 16.025 | 21.435 | 3354
RVS316L KGW finish 2B 1zf | AISI316L 2B 1s coated | Tôle inox 316L làf fin 2B 1mm 1f | 1.4401 / 1.4404 V4A finish 2B 1sF | 113 | <90 | 1 | 2.24 | 2.05 | V10_30_130_TC02226 | J15W_TC00010 | 10.37 | 12.515 | 17.17 | 3354
RVS316L KGW finish 2B 1zf | AISI316L 2B 1s coated | Tôle inox 316L làf fin 2B 1mm 1f | 1.4401 / 1.4404 V4A finish 2B 1sF | 113 | <90 | 1.5 | 3 | 2.12 | V10_30_130_TC02226 | J15W_TC00010 | 10.82 | 13.38 | 18.12 | 3354
RVS316L KGW finish 2B 1zf | AISI316L 2B 1s coated | Tôle inox 316L làf fin 2B 1mm 1f | 1.4401 / 1.4404 V4A finish 2B 1sF | 113 | <90 | 2 | 3.88 | 2.52 | V12_30_130_TC02227 | J15W_TC00010 | 12.86 | 16.06 | 21.46 | 3354
RVS316L KGW finish 2B 1zf | AISI316L 2B 1s coated | Tôle inox 316L làf fin 2B 1mm 1f | 1.4401 / 1.4404 V4A finish 2B 1sF | 113 | <90 | 3 | 6.25 | 4.94 | V24_30_90_G1546379 | J10W_G1549190 | 23.265 | 28.86 | 35.565 | 3354
RVS316L KGW geborsteld 1zf | AISI316L brushed 1s |  | 1.4401 / 1.4404 V4A gebürstet 1sF | 114 | <90 | 1 | 2.24 | 2.02 | V10_30_130_TC02226 | J15W_TC00010 | 10.34 | 12.47 | 17.14 | 3354
RVS316L KGW geborsteld 1zf | AISI316L brushed 1s |  | 1.4401 / 1.4404 V4A gebürstet 1sF | 114 | <90 | 1.5 | 3 | 2.09 | V10_30_130_TC02226 | J15W_TC00010 | 10.79 | 13.335 | 18.09 | 3354
RVS316L KGW geborsteld 1zf | AISI316L brushed 1s |  | 1.4401 / 1.4404 V4A gebürstet 1sF | 114 | <90 | 2 | 3.89 | 2.49 | V12_30_130_TC02227 | J15W_TC00010 | 12.835 | 16.025 | 21.435 | 3354
RVS316L KGW geborsteld 1zf | AISI316L brushed 1s |  | 1.4401 / 1.4404 V4A gebürstet 1sF | 114 | <90 | 3 | 6.25 | 4.86 | V24_30_90_G1546379 | J10W_G1549190 | 23.185 | 28.74 | 35.485 | 3354
RVS316L KGW K320 1zf | AI316L 320 grit 1s coated | Tôle inox 316L làf gr320 1f | 1.4401/1.4404 V4A K320 1sF | 115 | <90 | 1 | 2.24 | 2.02 | V10_30_130_TC02226 | J15W_TC00010 | 10.34 | 12.47 | 17.14 | 3354
RVS316L KGW K320 1zf | AI316L 320 grit 1s coated | Tôle inox 316L làf gr320 1f | 1.4401/1.4404 V4A K320 1sF | 115 | <90 | 1.2 | 2.55 | 2.06 | V10_30_130_TC02226 | J15W_TC00010 | 10.535 | 12.84 | 17.535 | 3354
RVS316L KGW K320 1zf | AI316L 320 grit 1s coated | Tôle inox 316L làf gr320 1f | 1.4401/1.4404 V4A K320 1sF | 115 | <90 | 1.25 | 2.62 | 2.07 | V10_30_130_TC02226 | J15W_TC00010 | 10.58 | 12.925 | 17.63 | 3354
RVS316L KGW K320 1zf | AI316L 320 grit 1s coated | Tôle inox 316L làf gr320 1f | 1.4401/1.4404 V4A K320 1sF | 115 | <90 | 1.5 | 3 | 2.09 | V10_30_130_TC02226 | J15W_TC00010 | 10.79 | 13.335 | 18.09 | 3354
RVS316L KGW K320 1zf | AI316L 320 grit 1s coated | Tôle inox 316L làf gr320 1f | 1.4401/1.4404 V4A K320 1sF | 115 | <90 | 2 | 3.89 | 2.49 | V12_30_130_TC02227 | J15W_TC00010 | 12.835 | 16.025 | 21.435 | 3354
RVS316L KGW K320 1zf | AI316L 320 grit 1s coated | Tôle inox 316L làf gr320 1f | 1.4401/1.4404 V4A K320 1sF | 115 | <90 | 2.5 | 4.92 | 3.27 | V16_30_130_TC02228 | J15W_TC00010 | 16.53 | 20.625 | 25.23 | 3354
RVS316L KGW K320 1zf | AI316L 320 grit 1s coated | Tôle inox 316L làf gr320 1f | 1.4401/1.4404 V4A K320 1sF | 115 | <90 | 3 | 6.25 | 4.86 | V24_30_90_G1546379 | J10W_G1549190 | 23.185 | 28.74 | 35.485 | 3354
RVS316L KGW K320 1zf | AI316L 320 grit 1s coated | Tôle inox 316L làf gr320 1f | 1.4401/1.4404 V4A K320 1sF | 115 | <90 | 4 | 7.74 | 4.88 | V24_30_90_G1546379 | J10W_G1549190 | 23.95 | 30.26 | 37.25 | 3354
RVS316L WGW finish 1D | AISI316L 1D | Tôle inox 316L làc finish 1D | 1.4401 / 1.4404 V4A finish 1D | 118 | <90 | 4 | 7.74 | 4.88 | V24_30_90_G1546379 | J10W_G1549190 | 23.95 | 30.26 | 37.25 | 3354
1.4539 finish 2E | 1.4539 finish 2E | 1.4539 finish 2E | 1.4539 finish 2E | 119 | <90 | 4 | 7.78 | 4.97 | V24_30_90_G1546379 | J10W_G1549190 | 24.06 | 30.435 | 37.36 | 3354
RVS441 KGW finish 2B |  |  |  | 121 | <90 | 1.5 | 3.01 | 2.13 | V10_30_130_TC02226 | J15W_TC00010 | 10.835 | 13.405 | 18.135 | 3354
RVS441 KGW finish 2B |  |  |  | 121 | <90 | 2 | 3.89 | 2.52 | V12_30_130_TC02227 | J15W_TC00010 | 12.865 | 16.07 | 21.465 | 3354
RVS321 kgw finish 2B | AISI321 finish 2B | Tôle inox 321 làf finish 2B | 1.4541 finish 2B | 129 | <90 | 1 | 2.32 | 2.19 | V10_30_130_TC02226 | J15W_TC00010 | 10.55 | 12.805 | 17.35 | 3354
RVS321 kgw finish 2B | AISI321 finish 2B | Tôle inox 321 làf finish 2B | 1.4541 finish 2B | 129 | <90 | 1.2 | 2.6 | 2.18 | V10_30_130_TC02226 | J15W_TC00010 | 10.68 | 13.07 | 17.68 | 3354
RVS321 kgw finish 2B | AISI321 finish 2B | Tôle inox 321 làf finish 2B | 1.4541 finish 2B | 129 | <90 | 1.5 | 3.03 | 2.16 | V10_30_130_TC02226 | J15W_TC00010 | 10.875 | 13.47 | 18.175 | 3354
RVS321 kgw finish 2B | AISI321 finish 2B | Tôle inox 321 làf finish 2B | 1.4541 finish 2B | 129 | <90 | 2 | 3.91 | 2.53 | V12_30_130_TC02227 | J15W_TC00010 | 12.885 | 16.105 | 21.485 | 3354
RVS321 kgw finish 2B | AISI321 finish 2B | Tôle inox 321 làf finish 2B | 1.4541 finish 2B | 129 | <90 | 3 | 6.37 | 5.15 | V24_30_90_G1546379 | J10W_G1549190 | 23.535 | 29.295 | 35.835 | 3354
RVS321 kgw finish 2B | AISI321 finish 2B | Tôle inox 321 làf finish 2B | 1.4541 finish 2B | 129 | <90 | 4 | 7.78 | 4.97 | V24_30_90_G1546379 | J10W_G1549190 | 24.06 | 30.435 | 37.36 | 3354
RVS430 KGW K240 1zf | AISI430 240 grid 1s coated | Tôle inox 430 LAF gr240 | 1.4016 K240Si 1sF | 131 | <90 | 0.8 | 1.98 | 2.05 | V10_30_130_TC02226 | J15W_TC00010 | 10.24 | 12.255 | 16.84 | 3354
RVS430 KGW K240 1zf | AISI430 240 grid 1s coated | Tôle inox 430 LAF gr240 | 1.4016 K240Si 1sF | 131 | <90 | 1 | 2.28 | 2.1 | V10_30_130_TC02226 | J15W_TC00010 | 10.44 | 12.63 | 17.24 | 3354
RVS430 KGW finish BA | AISI430 finish BA | Tôle inox 430 làf BA | 1.4016 finish 2R | 132 | <90 | 1 | 2.28 | 2.1 | V10_30_130_TC02226 | J15W_TC00010 | 10.44 | 12.63 | 17.24 | 3354
RVS430 KGW finish BA | AISI430 finish BA | Tôle inox 430 làf BA | 1.4016 finish 2R | 132 | <90 | 1.2 | 2.57 | 2.13 | V10_30_130_TC02226 | J15W_TC00010 | 10.615 | 12.965 | 17.615 | 3354
RVS430 KGW finish BA | AISI430 finish BA | Tôle inox 430 làf BA | 1.4016 finish 2R | 132 | <90 | 1.5 | 3.01 | 2.13 | V10_30_130_TC02226 | J15W_TC00010 | 10.835 | 13.405 | 18.135 | 3354
RVS430 KGW finish BA | AISI430 finish BA | Tôle inox 430 làf BA | 1.4016 finish 2R | 132 | <90 | 2 | 3.89 | 2.52 | V12_30_130_TC02227 | J15W_TC00010 | 12.865 | 16.07 | 21.465 | 3354
RVS430 KGW finish BA | AISI430 finish BA | Tôle inox 430 làf BA | 1.4016 finish 2R | 132 | <90 | 3 | 6.3 | 4.99 | V24_30_90_G1546379 | J10W_G1549190 | 23.34 | 28.985 | 35.64 | 3354
RVS430 KGW finish BA | AISI430 finish BA | Tôle inox 430 làf BA | 1.4016 finish 2R | 132 | <90 | 4 | 7.75 | 4.94 | V24_30_90_G1546379 | J10W_G1549190 | 24.015 | 30.36 | 37.315 | 3354
RVS430 KGW finish 2B | AISI430 finish 2B | Tôle inox RVS430 finish 2B | 1.4016 finish 2B | 133 | <90 | 2 | 3.89 | 2.52 | V12_30_130_TC02227 | J15W_TC00010 | 12.865 | 16.07 | 21.465 | 3354
RVS430 KGW finish 2B | AISI430 finish 2B | Tôle inox RVS430 finish 2B | 1.4016 finish 2B | 133 | <90 | 2.5 | 4.94 | 3.32 | V16_30_130_TC02228 | J15W_TC00010 | 16.59 | 20.72 | 25.29 | 3354
RVS430 KGW finish 2B | AISI430 finish 2B | Tôle inox RVS430 finish 2B | 1.4016 finish 2B | 133 | <90 | 3 | 6.3 | 4.99 | V24_30_90_G1546379 | J10W_G1549190 | 23.34 | 28.985 | 35.64 | 3354
RVS430 KGW finish 2B | AISI430 finish 2B | Tôle inox RVS430 finish 2B | 1.4016 finish 2B | 133 | <90 | 4 | 7.75 | 4.94 | V24_30_90_G1546379 | J10W_G1549190 | 24.015 | 30.36 | 37.315 | 3354
RVS430 KGW finish BA 1zf | AISI430 finish BA 1zf | Tôle inox RVS430 finish BA 1zf | 1.4016 finish 2R 1zf | 134 | <90 | 1 | 2.28 | 2.1 | V10_30_130_TC02226 | J15W_TC00010 | 10.44 | 12.63 | 17.24 | 3354
RVS430 KGW finish BA 1zf | AISI430 finish BA 1zf | Tôle inox RVS430 finish BA 1zf | 1.4016 finish 2R 1zf | 134 | <90 | 1.5 | 3.01 | 2.13 | V10_30_130_TC02226 | J15W_TC00010 | 10.835 | 13.405 | 18.135 | 3354
RVS430 KGW finish BA 1zf | AISI430 finish BA 1zf | Tôle inox RVS430 finish BA 1zf | 1.4016 finish 2R 1zf | 134 | <90 | 2 | 3.89 | 2.52 | V12_30_130_TC02227 | J15W_TC00010 | 12.865 | 16.07 | 21.465 | 3354
RVS430 KGW finish BA 1zf | AISI430 finish BA 1zf | Tôle inox RVS430 finish BA 1zf | 1.4016 finish 2R 1zf | 134 | <90 | 3 | 6.3 | 4.99 | V24_30_90_G1546379 | J10W_G1549190 | 23.34 | 28.985 | 35.64 | 3354
RVS430 KGW finish BA 1zf | AISI430 finish BA 1zf | Tôle inox RVS430 finish BA 1zf | 1.4016 finish 2R 1zf | 134 | <90 | 4 | 7.75 | 4.94 | V24_30_90_G1546379 | J10W_G1549190 | 24.015 | 30.36 | 37.315 | 3354
RVS430 KGW K320 1zf | AISI430 320 grit 1sF | Tôle inox RVS430 320gr 1sf | 1.4016 K320 1sF | 136 | <90 | 0.8 | 2.04 | 2.17 | V10_30_130_TC02226 | J15W_TC00010 | 10.39 | 12.495 | 16.99 | 3354
RVS430 KGW K320 1zf | AISI430 320 grit 1sF | Tôle inox RVS430 320gr 1sf | 1.4016 K320 1sF | 136 | <90 | 1 | 2.32 | 2.19 | V10_30_130_TC02226 | J15W_TC00010 | 10.55 | 12.805 | 17.35 | 3354
RVS430 KGW K320 1zf | AISI430 320 grit 1sF | Tôle inox RVS430 320gr 1sf | 1.4016 K320 1sF | 136 | <90 | 1.2 | 2.6 | 2.18 | V10_30_130_TC02226 | J15W_TC00010 | 10.68 | 13.07 | 17.68 | 3354
RVS430 KGW K320 1zf | AISI430 320 grit 1sF | Tôle inox RVS430 320gr 1sf | 1.4016 K320 1sF | 136 | <90 | 1.5 | 3.03 | 2.16 | V10_30_130_TC02226 | J15W_TC00010 | 10.875 | 13.47 | 18.175 | 3354
RVS430 KGW K320 1zf | AISI430 320 grit 1sF | Tôle inox RVS430 320gr 1sf | 1.4016 K320 1sF | 136 | <90 | 2 | 3.91 | 2.53 | V12_30_130_TC02227 | J15W_TC00010 | 12.885 | 16.105 | 21.485 | 3354
RVS430 KGW geborsteld 1zf | AISI430 brushed 1sF 2 | Tôle inox RVS430 brossage 1f 2 | 1.4016 gebürstet 1sF 2 | 137 | <90 | 2 | 3.89 | 2.52 | V12_30_130_TC02227 | J15W_TC00010 | 12.865 | 16.07 | 21.465 | 3354
RVS430 KGW finish BA 1zf | AISI430 KGW finish BA | Tôle inox RVS430 Finish BA | 1.4016 KGW Finish 2R | 138 | <90 | 4 | 7.75 | 4.94 | V24_30_90_G1546379 | J10W_G1549190 | 24.015 | 30.36 | 37.315 | 3354
RVS430 kgw finish 2J Scotch Brite 1zf | AISI430 cr finish 2J Scotch Brite1s coated | Tôle inox 340 finition 2J Scotch Brite 1f | 1.4016 kgw finish 2J Scotch Brite 1sF | 139 | <90 | 1 | 2.28 | 2.1 | V10_30_130_TC02226 | J15W_TC00010 | 10.44 | 12.63 | 17.24 | 3354
RVS430 kgw finish 2J Scotch Brite 1zf | AISI430 cr finish 2J Scotch Brite1s coated | Tôle inox 340 finition 2J Scotch Brite 1f | 1.4016 kgw finish 2J Scotch Brite 1sF | 139 | <90 | 1.5 | 3.01 | 2.13 | V10_30_130_TC02226 | J15W_TC00010 | 10.835 | 13.405 | 18.135 | 3354
RVS430 kgw finish 2J Scotch Brite 1zf | AISI430 cr finish 2J Scotch Brite1s coated | Tôle inox 340 finition 2J Scotch Brite 1f | 1.4016 kgw finish 2J Scotch Brite 1sF | 139 | <90 | 2 | 3.89 | 2.52 | V12_30_130_TC02227 | J15W_TC00010 | 12.865 | 16.07 | 21.465 | 3354
RVS304 kgw finish 2J Scotch Brite 1zf | RVS304 cr finish 2J Scotch Brite 1s coated | Tôle inox 304 finition 2J Scotch Brite 1f | 1.4301 kgw finish 2J Scotch Brite 1sF | 140 | <90 | 1 | 2 | 1.38 | V10_30_130_TC02226 | J15W_TC00010 | 9.58 | 11.27 | 16.38 | 3354
RVS304 kgw finish 2J Scotch Brite 1zf | RVS304 cr finish 2J Scotch Brite 1s coated | Tôle inox 304 finition 2J Scotch Brite 1f | 1.4301 kgw finish 2J Scotch Brite 1sF | 140 | <90 | 1.5 | 2.75 | 1.38 | V10_30_130_TC02226 | J15W_TC00010 | 9.955 | 12.02 | 17.255 | 3354
RVS304 kgw finish 2J Scotch Brite 1zf | RVS304 cr finish 2J Scotch Brite 1s coated | Tôle inox 304 finition 2J Scotch Brite 1f | 1.4301 kgw finish 2J Scotch Brite 1sF | 140 | <90 | 2 | 3.58 | 1.57 | V12_30_130_TC02227 | J15W_TC00010 | 11.76 | 14.335 | 20.36 | 3354
RVS304 kgw finish 2J Scotch Brite 1zf | RVS304 cr finish 2J Scotch Brite 1s coated | Tôle inox 304 finition 2J Scotch Brite 1f | 1.4301 kgw finish 2J Scotch Brite 1sF | 140 | <90 | 2.5 | 4.48 | 1.95 | V16_30_130_TC02228 | J15W_TC00010 | 14.99 | 18.205 | 23.69 | 3354
RVS304 kgw finish 2J Scotch Brite 1zf | RVS304 cr finish 2J Scotch Brite 1s coated | Tôle inox 304 finition 2J Scotch Brite 1f | 1.4301 kgw finish 2J Scotch Brite 1sF | 140 | <90 | 4 | 7.12 | 3.02 | V24_30_90_G1546379 | J10W_G1549190 | 21.78 | 26.85 | 35.08 | 3354
RVS 1.4003 KGW finish 2B 2 | AISI 1.4003 2B |  | 1.4003 finish 2B | 141 | <90 | 1.5 | 2.75 | 1.4 | V10_30_130_TC02226 | J15W_TC00010 | 9.975 | 12.05 | 17.275 | 3354
RVS 1.4003 KGW finish 2B 2 | AISI 1.4003 2B |  | 1.4003 finish 2B | 141 | <90 | 2 | 3.58 | 1.58 | V12_30_130_TC02227 | J15W_TC00010 | 11.77 | 14.35 | 20.37 | 3354
RVS 1.4003 KGW finish 2B 2 | AISI 1.4003 2B |  | 1.4003 finish 2B | 141 | <90 | 3 | 5.56 | 2.94 | V24_30_90_G1546379 | J10W_G1546910 | 20.92 | 25.17 | 33.22 | 3354
RVS 1.4003 KGW finish 2B 2 | AISI 1.4003 2B |  | 1.4003 finish 2B | 141 | <90 | 4 | 7.12 | 3.05 | V24_30_90_G1546379 | J10W_G1549190 | 21.81 | 26.895 | 35.11 | 3354
1.4828 wgw finish 1D | 1.4828 wgw finish 1D | 1.4828 wgw finish 1D | 1.4828 wgw finish 1D | 145 | <90 | 1.5 | 3 | 2.09 | V10_30_130_TC02226 | J15W_TC00010 | 10.79 | 13.335 | 18.09 | 3354
1.4828 wgw finish 1D | 1.4828 wgw finish 1D | 1.4828 wgw finish 1D | 1.4828 wgw finish 1D | 145 | <90 | 3 | 6.24 | 4.82 | V24_30_90_G1546379 | J10W_G1546910 | 23.14 | 28.67 | 35.44 | 3354
RVS430 KGW finish 2B | AISI430 finish 2B | Tôle inox RVS430 finish 2B | 1.4016 finish 2B | 146 | <90 | 4 | 7.73 | 4.87 | V24_30_90_G1546379 | J10W_G1549190 | 23.935 | 30.235 | 37.235 | 3354
RVS316L kgw finish 2J Scotch Brite 1zf | RVS316L cr finish 2J Scotch Brite1s coated | Tôle inox 316 finition 2J Scotch Brite 1f | 1.4044 kgw finish 2J Scotch Brite 1sF | 147 | <90 | 1 | 2.24 | 2.02 | V10_30_130_TC02226 | J15W_TC00010 | 10.34 | 12.47 | 17.14 | 3354
RVS304 geperforeerd R0,6 T1,5 14,5% | 1.4301 perforated R0,6 T1,5 14,5% | 1.4301 perfo R0,6 T1,5 14,5% | 1.4301 Lochblech R0,6 T1,5 14,5% | 148 | <90 | 0.4 | 1.18 | 1.33 | V10_30_130_TC02226 | J15W_TC00010 | 9.12 | 10.375 | 15.32 | 3354
RVS304 kgw mirror 8 1zf 2 laags 1 | AISI304L mirror 8 1s double film | Tôle inox 304 làf finish mirror 8 1f double | 1.4301 mirror 8 1sf 2 Schichten | 152 | <90 | 1 | 2.32 | 2.19 | V10_30_130_TC02226 | J15W_TC00010 | 10.55 | 12.805 | 17.35 | 3354
RVS304 kgw mirror 8 1zf 2 laags 1 | AISI304L mirror 8 1s double film | Tôle inox 304 làf finish mirror 8 1f double | 1.4301 mirror 8 1sf 2 Schichten | 152 | <90 | 1.5 | 3.03 | 2.16 | V10_30_130_TC02226 | J15W_TC00010 | 10.875 | 13.47 | 18.175 | 3354
RVS304 kgw mirror 8 1zf 2 laags 1 | AISI304L mirror 8 1s double film | Tôle inox 304 làf finish mirror 8 1f double | 1.4301 mirror 8 1sf 2 Schichten | 152 | <90 | 2 | 3.91 | 2.53 | V12_30_130_TC02227 | J15W_TC00010 | 12.885 | 16.105 | 21.485 | 3354
RVS304 kgw mirror 8 1zf 2 laags 1 | AISI304L mirror 8 1s double film | Tôle inox 304 làf finish mirror 8 1f double | 1.4301 mirror 8 1sf 2 Schichten | 152 | <90 | 3 | 6.37 | 5.15 | V24_30_90_G1546379 | J10W_G1549190 | 23.535 | 29.295 | 35.835 | 3354
RVS304 KGW 2R (BA) 5WL | AISI304 2R (BA) 5WL | Tôle inox 304/304L làf 5WL fin 2R (BA) 0,8mm | 1.4301 finish 2R (BA)5WL | 153 | <90 | 0.8 | 2.04 | 2.17 | V10_30_130_TC02226 | J15W_TC00010 | 10.39 | 12.495 | 16.99 | 3354
RVS304 KGW 2R (BA) 5WL | AISI304 2R (BA) 5WL | Tôle inox 304/304L làf 5WL fin 2R (BA) 0,8mm | 1.4301 finish 2R (BA)5WL | 153 | <90 | 1 | 2.32 | 2.19 | V10_30_130_TC02226 | J15W_TC00010 | 10.55 | 12.805 | 17.35 | 3354
RVS304 KGW 2R (BA) 5WL | AISI304 2R (BA) 5WL | Tôle inox 304/304L làf 5WL fin 2R (BA) 0,8mm | 1.4301 finish 2R (BA)5WL | 153 | <90 | 1.5 | 3.03 | 2.16 | V10_30_130_TC02226 | J15W_TC00010 | 10.875 | 13.47 | 18.175 | 3354
RVS304 KGW 2R (BA) 5WL | AISI304 2R (BA) 5WL | Tôle inox 304/304L làf 5WL fin 2R (BA) 0,8mm | 1.4301 finish 2R (BA)5WL | 153 | <90 | 2 | 3.91 | 2.53 | V12_30_130_TC02227 | J15W_TC00010 | 12.885 | 16.105 | 21.485 | 3354
RVS304 kgw SMKaro 1zf |  |  |  | 155 | <90 | 1 | 2.24 | 2.05 | V10_30_130_TC02226 | J15W_TC00010 | 10.37 | 12.515 | 17.17 | 3354
RVS430 KGW Linnen Structuur 1mm | AISI 430 Linnen Structure 1mm |  | 1.4016 V2A Linnen Struktur 1mm | 156 | <90 | 1 | 2.28 | 2.1 | V10_30_130_TC02226 | J15W_TC00010 | 10.44 | 12.63 | 17.24 | 3354
RVS304 kgw zonmotief geciseleerd D50 1zf | AISI304 sun pattern D50 1sf | Tôle inox 304L làf motif bouchonné D50 1f | 1.4301 finish 2B marmoriert D50 1sf | 159 | <90 | 0.8 | 2.04 | 2.17 | V10_30_130_TC02226 | J15W_TC00010 | 10.39 | 12.495 | 16.99 | 3354
RVS304 kgw zonmotief geciseleerd D50 1zf | AISI304 sun pattern D50 1sf | Tôle inox 304L làf motif bouchonné D50 1f | 1.4301 finish 2B marmoriert D50 1sf | 159 | <90 | 2 | 3.91 | 2.53 | V12_30_130_TC02227 | J15W_TC00010 | 12.885 | 16.105 | 21.485 | 3354
RVS304L kgw linnenstructuur finish BA 1zf | RVS304L cr linen pattern finish BA 1sf | Tôle inox 304L làf texture lin finish BA 1F | 1.4307 kgw Leinenstruktur finish 2R 1sF | 160 | <90 | 0.8 | 2.04 | 2.17 | V10_30_130_TC02226 | J15W_TC00010 | 10.39 | 12.495 | 16.99 | 3354
RVS304L kgw linnenstructuur finish BA 1zf | RVS304L cr linen pattern finish BA 1sf | Tôle inox 304L làf texture lin finish BA 1F | 1.4307 kgw Leinenstruktur finish 2R 1sF | 160 | <90 | 1 | 2.32 | 2.19 | V10_30_130_TC02226 | J15W_TC00010 | 10.55 | 12.805 | 17.35 | 3354
RVS304L kgw linnenstructuur finish BA 1zf | RVS304L cr linen pattern finish BA 1sf | Tôle inox 304L làf texture lin finish BA 1F | 1.4307 kgw Leinenstruktur finish 2R 1sF | 160 | <90 | 1.5 | 3.03 | 2.16 | V10_30_130_TC02226 | J15W_TC00010 | 10.875 | 13.47 | 18.175 | 3354
RVS316Ti KGW finish 2B |  |  |  | 161 | <90 | 0.8 | 1.93 | 1.95 | V10_30_130_TC02226 | J15W_TC00010 | 10.115 | 12.055 | 16.715 | 3354
RVS316Ti KGW finish 2B |  |  |  | 161 | <90 | 1 | 2.24 | 2.02 | V10_30_130_TC02226 | J15W_TC00010 | 10.34 | 12.47 | 17.14 | 3354
RVS316Ti KGW finish 2B |  |  |  | 161 | <90 | 1.5 | 3 | 2.09 | V10_30_130_TC02226 | J15W_TC00010 | 10.79 | 13.335 | 18.09 | 3354
RVS316Ti KGW finish 2B |  |  |  | 161 | <90 | 2 | 3.89 | 2.49 | V12_30_130_TC02227 | J15W_TC00010 | 12.835 | 16.025 | 21.435 | 3354
RVS316Ti KGW finish 2B |  |  |  | 161 | <90 | 2.5 | 4.92 | 3.27 | V16_30_130_TC02228 | J15W_TC00010 | 16.53 | 20.625 | 25.23 | 3354
RVS316Ti KGW finish 2B |  |  |  | 161 | <90 | 3 | 6.25 | 4.86 | V24_30_90_G1546379 | J10W_G1549190 | 23.185 | 28.74 | 35.485 | 3354
RVS316Ti KGW finish 2B |  |  |  | 161 | <90 | 4 | 7.74 | 4.88 | V24_30_90_G1546379 | J10W_G1549190 | 23.95 | 30.26 | 37.25 | 3354
|  |  |  | 162 | <90 | 3 | 6.25 | 4.86 | V24_30_90_G1546379 | J10W_G1549190 | 23.185 | 28.74 | 35.485 | 3354
1.4541 | 1.4541 | 1.4541 | 1.4541 | 171 | <90 | 1.5 | 3 | 2.09 | V10_30_130_TC02226 | J15W_TC00010 | 10.79 | 13.335 | 18.09 | 3354
1.4541 | 1.4541 | 1.4541 | 1.4541 | 171 | <90 | 2 | 3.89 | 2.49 | V12_30_130_TC02227 | J15W_TC00010 | 12.835 | 16.025 | 21.435 | 3354
1.4541 | 1.4541 | 1.4541 | 1.4541 | 171 | <90 | 3 | 6.25 | 4.86 | V24_30_90_G1546379 | J10W_G1549190 | 23.185 | 28.74 | 35.485 | 3354
1.4541 | 1.4541 | 1.4541 | 1.4541 | 171 | <90 | 4 | 7.74 | 4.88 | V24_30_90_G1546379 | J10W_G1549190 | 23.95 | 30.26 | 37.25 | 3354
RVS310/314 1.4841 | 1.4841 | 1.4841 | 1.4841 | 172 | <90 | 1.5 | 3 | 2.09 | V10_30_130_TC02226 | J15W_TC00010 | 10.79 | 13.335 | 18.09 | 3354
RVS310/314 1.4841 | 1.4841 | 1.4841 | 1.4841 | 172 | <90 | 2 | 3.88 | 2.49 | V12_30_130_TC02227 | J15W_TC00010 | 12.83 | 16.015 | 21.43 | 3354
RVS310/314 1.4841 | 1.4841 | 1.4841 | 1.4841 | 172 | <90 | 3 | 6.25 | 4.85 | V24_30_90_G1546379 | J10W_G1549190 | 23.175 | 28.725 | 35.475 | 3354
RVS310/314 1.4841 | 1.4841 | 1.4841 | 1.4841 | 172 | <90 | 4 | 7.73 | 4.87 | V24_30_90_G1546379 | J10W_G1549190 | 23.935 | 30.235 | 37.235 | 3354
RVS310S 1.4845 2B 1zf | AISI310S 1.4845 2B 1zf | Tôle inox 310S 1.4845 2B 1zf | 1.4845 2B 1zf | 173 | <90 | 1.5 | 3 | 2.09 | V10_30_130_TC02226 | J15W_TC00010 | 10.79 | 13.335 | 18.09 | 3354
Verenstaal 1.4310 | 1.4310 | Acier à ressort 1.4310 | Federstahl 1.4310 | 179 | <90 | 0.8 | 2.04 | 2.17 | V10_30_130_TC02226 | J15W_TC00010 | 10.39 | 12.495 | 16.99 | 3354
Verenstaal 1.4310 | 1.4310 | Acier à ressort 1.4310 | Federstahl 1.4310 | 179 | <90 | 1.6 | 3.17 | 2.15 | V10_30_130_TC02226 | J15W_TC00010 | 10.935 | 13.595 | 18.335 | 3354
Duplex 1.4462/UNS S31803 KGW 2E | Duplex 1.4462/UNS S31803 CR 2E | Duplex 1.4462/UNS S31803 làf 2E | Duplex 1.4462/UNS S31803 KGW 2E | 180 | <90 | 1 | 1.96 | 1.3 | V10_30_130_TC02226 | J15W_TC00010 | 9.48 | 11.11 | 16.28 | 3354
Duplex 1.4462/UNS S31803 KGW 2E | Duplex 1.4462/UNS S31803 CR 2E | Duplex 1.4462/UNS S31803 làf 2E | Duplex 1.4462/UNS S31803 KGW 2E | 180 | <90 | 1.5 | 2.72 | 1.31 | V10_30_130_TC02226 | J15W_TC00010 | 9.87 | 11.885 | 17.17 | 3354
Duplex 1.4462/UNS S31803 KGW 2E | Duplex 1.4462/UNS S31803 CR 2E | Duplex 1.4462/UNS S31803 làf 2E | Duplex 1.4462/UNS S31803 KGW 2E | 180 | <90 | 2 | 3.55 | 1.47 | V12_30_130_TC02227 | J15W_TC00010 | 11.645 | 14.155 | 20.245 | 3354
Duplex 1.4462/UNS S31803 KGW 2E | Duplex 1.4462/UNS S31803 CR 2E | Duplex 1.4462/UNS S31803 làf 2E | Duplex 1.4462/UNS S31803 KGW 2E | 180 | <90 | 3 | 5.53 | 2.86 | V24_30_90_G1546379 | J10W_G1549190 | 20.825 | 25.02 | 33.125 | 3354
1.4828 V2A Finish 2BB-2R | AISI 309 1.4828 finish 2BB-2R | Tôle inox 1.4828 finish 2BB-2R | 1.4828 V2A finish 2BB-2R | 181 | <90 | 1.5 | 3 | 2.09 | V10_30_130_TC02226 | J15W_TC00010 | 10.79 | 13.335 | 18.09 | 3354
1.4828 V2A Finish 2BB-2R | AISI 309 1.4828 finish 2BB-2R | Tôle inox 1.4828 finish 2BB-2R | 1.4828 V2A finish 2BB-2R | 181 | <90 | 2 | 3.88 | 2.49 | V12_30_130_TC02227 | J15W_TC00010 | 12.83 | 16.015 | 21.43 | 3354
1.4828 V2A Finish 2BB-2R | AISI 309 1.4828 finish 2BB-2R | Tôle inox 1.4828 finish 2BB-2R | 1.4828 V2A finish 2BB-2R | 181 | <90 | 3 | 6.25 | 4.85 | V24_30_90_G1546379 | J10W_G1549190 | 23.175 | 28.725 | 35.475 | 3354
RVS304 KGW tweezijdig geslepen K120 | AISI304L two sided grid K120 | Tôle inox 304/304L làf Gr120 | 1.4301 V2A beidseitig geschliffen K120 | 185 | <90 | 0.8 | 1.98 | 2.05 | V10_30_130_TC02226 | J15W_TC00010 | 10.24 | 12.255 | 16.84 | 3354
RVS304 KGW tweezijdig geslepen K120 | AISI304L two sided grid K120 | Tôle inox 304/304L làf Gr120 | 1.4301 V2A beidseitig geschliffen K120 | 185 | <90 | 1.25 | 2.64 | 2.13 | V10_30_130_TC02226 | J15W_TC00010 | 10.65 | 13.035 | 17.7 | 3354
RVS304 KGW tweezijdig geslepen K120 | AISI304L two sided grid K120 | Tôle inox 304/304L làf Gr120 | 1.4301 V2A beidseitig geschliffen K120 | 185 | <90 | 1.5 | 3.01 | 2.13 | V10_30_130_TC02226 | J15W_TC00010 | 10.835 | 13.405 | 18.135 | 3354
RVS441 KGW finish 2B 1,5mm - | 1.4509 cold rolled finish2B 1,5mm - | Tôle inox 1.4509 làf finish 2B 1,5mm - | 1.4509 Verfahren 2B 1,5mm - | 188 | <90 | 1.5 | 3.01 | 2.13 | V10_30_130_TC02226 | J15W_TC00010 | 10.835 | 13.405 | 18.135 | 3354
|  |  |  | 191 | <90 | 3 | 6.04 | 4.31 | V24_30_90_G1546379 | J10W_G1549190 | 22.53 | 27.705 | 34.83 | 3354
RVS316L KGW finish 2B 1mm - G&D | AISI316L 2B 1mm - G&D | Tôle inox 316L làf finish 2B 1mm - G&D | 1.4401/1.4404 - V4A finish 2B 1mm - G&D | 197 | <90 | 1 | 2.24 | 2.02 | V10_30_130_TC02226 | J15W_TC00010 | 10.34 | 12.47 | 17.14 | 3354
RVS316L KGW finish 2B 1mm - G&D | AISI316L 2B 1mm - G&D | Tôle inox 316L làf finish 2B 1mm - G&D | 1.4401/1.4404 - V4A finish 2B 1mm - G&D | 197 | <90 | 3 | 6.25 | 4.86 | V24_30_90_G1546379 | J10W_G1549190 | 23.185 | 28.74 | 35.485 | 3354
KGW DC01 | CRS CR4 |  | DC01 / ST 1203 geb. + geölt | 201 | <90 | 0.75 | 1.73 | 1.64 | V10_30_130_TC02226 | J15W_TC00010 | 9.705 | 11.39 | 16.255 | 3354
KGW DC01 | CRS CR4 |  | DC01 / ST 1203 geb. + geölt | 201 | <90 | 0.8 | 1.8 | 1.63 | V10_30_130_TC02226 | J15W_TC00010 | 9.73 | 11.445 | 16.33 | 3354
KGW DC01 | CRS CR4 |  | DC01 / ST 1203 geb. + geölt | 201 | <90 | 1 | 2.08 | 1.62 | V10_30_130_TC02226 | J15W_TC00010 | 9.86 | 11.71 | 16.66 | 3354
KGW DC01 | CRS CR4 |  | DC01 / ST 1203 geb. + geölt | 201 | <90 | 1.25 | 2.44 | 1.62 | V10_30_130_TC02226 | J15W_TC00010 | 10.04 | 12.07 | 17.09 | 3354
KGW DC01 | CRS CR4 |  | DC01 / ST 1203 geb. + geölt | 201 | <90 | 1.5 | 2.81 | 1.61 | V10_30_130_TC02226 | J15W_TC00010 | 10.215 | 12.425 | 17.515 | 3354
KGW DC01 | CRS CR4 |  | DC01 / ST 1203 geb. + geölt | 201 | <90 | 2 | 3.65 | 1.85 | V12_30_130_TC02227 | J15W_TC00010 | 12.075 | 14.825 | 20.675 | 3354
KGW DC01 | CRS CR4 |  | DC01 / ST 1203 geb. + geölt | 201 | <90 | 2.5 | 4.58 | 2.34 | V16_30_130_TC02228 | J15W_TC00010 | 15.43 | 18.89 | 24.13 | 3354
KGW DC01 | CRS CR4 |  | DC01 / ST 1203 geb. + geölt | 201 | <90 | 3 | 5.78 | 3.65 | V24_30_90_G1546379 | J10W_G1549190 | 21.74 | 26.455 | 34.04 | 3354
WGW S235JR geb. geolied | HRS 14 HR pickled & oiled |  | 1.0038 S235JR geb. + geölt | 202 | <90 | 1.5 | 2.71 | 1.29 | V10_30_130_TC02226 | J15W_TC00010 | 9.845 | 11.845 | 17.145 | 3354
WGW S235JR geb. geolied | HRS 14 HR pickled & oiled |  | 1.0038 S235JR geb. + geölt | 202 | <90 | 2 | 3.53 | 1.43 | V12_30_130_TC02227 | J15W_TC00010 | 11.595 | 14.075 | 20.195 | 3354
WGW S235JR geb. geolied | HRS 14 HR pickled & oiled |  | 1.0038 S235JR geb. + geölt | 202 | <90 | 2.5 | 4.4 | 1.72 | V16_30_130_TC02228 | J15W_TC00010 | 14.72 | 17.78 | 23.42 | 3354
WGW S235JR geb. geolied | HRS 14 HR pickled & oiled |  | 1.0038 S235JR geb. + geölt | 202 | <90 | 3 | 5.49 | 2.76 | V24_30_90_G1546379 | J10W_G1549190 | 20.705 | 24.83 | 33.005 | 3354
WGW S235JR geb. geolied | HRS 14 HR pickled & oiled |  | 1.0038 S235JR geb. + geölt | 202 | <90 | 4 | 7.03 | 2.76 | V24_30_90_G1546379 | J10W_G1549190 | 21.475 | 26.37 | 34.775 | 3354
WGW S420MC geb. geolied | HRS 50F45 pickled & oiled | S420MC décapée et huilée | S420MC geb.+ geölt | 203 | <90 | 1.5 | 2.68 | 1.18 | V10_30_130_TC02226 | J15W_TC00010 | 9.72 | 11.65 | 17.02 | 3354
WGW S420MC geb. geolied | HRS 50F45 pickled & oiled | S420MC décapée et huilée | S420MC geb.+ geölt | 203 | <90 | 2 | 3.49 | 1.28 | V12_30_130_TC02227 | J15W_TC00010 | 11.425 | 13.81 | 20.025 | 3354
WGW S420MC geb. geolied | HRS 50F45 pickled & oiled | S420MC décapée et huilée | S420MC geb.+ geölt | 203 | <90 | 3 | 5.39 | 2.45 | V24_30_90_G1546379 | J10W_G1549190 | 20.345 | 24.265 | 32.645 | 3354
WGW S420MC geb. geolied | HRS 50F45 pickled & oiled | S420MC décapée et huilée | S420MC geb.+ geölt | 203 | <90 | 4 | 6.95 | 2.46 | V24_30_90_G1546379 | J10W_G1549190 | 21.135 | 25.84 | 34.435 | 3354
Ympress 250C geb. geolied | Ympress 250C pickled & oiled | Tôle décapée làc Ympress 250C Laser 2mm | Ympress 250C geb.+ geölt | 204 | <90 | 3 | 5.67 | 3.32 | V24_30_90_G1546379 | J10W_G1549190 | 21.355 | 25.85 | 33.655 | 3354
Ympress 250C geb. geolied | Ympress 250C pickled & oiled | Tôle décapée làc Ympress 250C Laser 2mm | Ympress 250C geb.+ geölt | 204 | <90 | 4 | 7.18 | 3.28 | V24_30_90_G1546379 | J10W_G1549190 | 22.07 | 27.3 | 35.37 | 3354
WGW S235JR walsblauw | HRS 14 HR | Tôle laminée à chaud S235JR | 1.0038 S235JR walzblau | 205 | <90 | 2 | 3.61 | 1.71 | V12_30_130_TC02227 | J15W_TC00010 | 11.915 | 14.575 | 20.515 | 3354
WGW S235JR walsblauw | HRS 14 HR | Tôle laminée à chaud S235JR | 1.0038 S235JR walzblau | 205 | <90 | 4 | 7.19 | 3.33 | V24_30_90_G1546379 | J10W_G1549190 | 22.125 | 27.385 | 35.425 | 3354
WGW S355MC walsblauw | HRS 46F40 |  | 1.0976 S355MC walzblau | 206 | <90 | 2 | 3.55 | 1.47 | V12_30_130_TC02227 | J15W_TC00010 | 11.645 | 14.155 | 20.245 | 3354
WGW S355MC walsblauw | HRS 46F40 |  | 1.0976 S355MC walzblau | 206 | <90 | 3 | 5.53 | 2.86 | V24_30_90_G1546379 | J10W_G1549190 | 20.825 | 25.02 | 33.125 | 3354
WGW S355MC walsblauw | HRS 46F40 |  | 1.0976 S355MC walzblau | 206 | <90 | 4 | 7.06 | 2.83 | V24_30_90_G1546379 | J10W_G1549190 | 21.56 | 26.505 | 34.86 | 3354
WGW S700MC walsblauw | HRS 75F70 |  | S700MC walzblau | 207 | <90 | 2 | 3.51 | 1.3 | V16_30_130_TC02228 | J15W_TC00010 | 13.855 | 16.26 | 22.055 | 3354
WGW S700MC walsblauw | HRS 75F70 |  | S700MC walzblau | 207 | <90 | 3 | 5.33 | 2.23 | V24_30_90_G1546379 | J10W_G1549190 | 20.095 | 23.875 | 32.395 | 3354
WGW S355MC gebeitst geolied | HRS 46F40 pickled & oiled | Tôle décapée làc S355MC huilée | 1.0976 S355MC geb. + geölt | 208 | <90 | 1.5 | 2.72 | 1.31 | V10_30_130_TC02226 | J15W_TC00010 | 9.87 | 11.885 | 17.17 | 3354
WGW S355MC gebeitst geolied | HRS 46F40 pickled & oiled | Tôle décapée làc S355MC huilée | 1.0976 S355MC geb. + geölt | 208 | <90 | 2 | 3.67 | 1.83 | V16_30_130_TC02228 | J15W_TC00010 | 14.465 | 17.215 | 22.665 | 3354
WGW S355MC gebeitst geolied | HRS 46F40 pickled & oiled | Tôle décapée làc S355MC huilée | 1.0976 S355MC geb. + geölt | 208 | <90 | 3 | 5.53 | 2.86 | V24_30_90_G1546379 | J10W_G1549190 | 20.825 | 25.02 | 33.125 | 3354
KGW CorTen A | CorTen A | Tôle làc CorTen A | 1.8946 CorTen A | 210 | <90 | 1 | 1.96 | 1.3 | V10_30_130_TC02226 | J15W_TC00010 | 9.48 | 11.11 | 16.28 | 3354
KGW CorTen A | CorTen A | Tôle làc CorTen A | 1.8946 CorTen A | 210 | <90 | 1.5 | 2.78 | 1.47 | V12_30_130_TC02227 | J15W_TC00010 | 11.26 | 13.385 | 19.36 | 3354
KGW CorTen A | CorTen A | Tôle làc CorTen A | 1.8946 CorTen A | 210 | <90 | 2 | 3.67 | 1.83 | V16_30_130_TC02228 | J15W_TC00010 | 14.465 | 17.215 | 22.665 | 3354
KGW CorTen A | CorTen A | Tôle làc CorTen A | 1.8946 CorTen A | 210 | <90 | 2.5 | 4.78 | 2.87 | V24_30_90_G1546379 | J10W_G1549190 | 20.46 | 24.285 | 32.26 | 3354
KGW CorTen A | CorTen A | Tôle làc CorTen A | 1.8946 CorTen A | 210 | <90 | 3 | 5.53 | 2.86 | V24_30_90_G1546379 | J10W_G1549190 | 20.825 | 25.02 | 33.125 | 3354
KGW CorTen A | CorTen A | Tôle làc CorTen A | 1.8946 CorTen A | 210 | <90 | 4 | 7.06 | 2.83 | V24_30_90_G1546379 | J10W_G1549190 | 21.56 | 26.505 | 34.86 | 3354
WGW CorTen B | CorTen B | CorTen B | CorTen B 1.8965 | 218 | <90 | 1.5 | 2.78 | 1.47 | V12_30_130_TC02227 | J15W_TC00010 | 11.26 | 13.385 | 19.36 | 3354
WGW CorTen B | CorTen B | CorTen B | CorTen B 1.8965 | 218 | <90 | 2 | 3.67 | 1.83 | V16_30_130_TC02228 | J15W_TC00010 | 14.465 | 17.215 | 22.665 | 3354
WGW CorTen B | CorTen B | CorTen B | CorTen B 1.8965 | 218 | <90 | 3 | 5.53 | 2.86 | V24_30_90_G1546379 | J10W_G1549190 | 20.825 | 25.02 | 33.125 | 3354
WGW CorTen B | CorTen B | CorTen B | CorTen B 1.8965 | 218 | <90 | 4 | 7.06 | 2.83 | V24_30_90_G1546379 | J10W_G1549190 | 21.56 | 26.505 | 34.86 | 3354
WGW S355J2+N | Hot rolled plate S355J2+N | Tôle làc S355J2+N | 1.0577 S355J2+N | 226 | <90 | 2 | 3.67 | 1.83 | V16_30_130_TC02228 | J15W_TC00010 | 14.465 | 17.215 | 22.665 | 3354
WGW S355J2+N | Hot rolled plate S355J2+N | Tôle làc S355J2+N | 1.0577 S355J2+N | 226 | <90 | 3 | 5.53 | 2.86 | V24_30_90_G1546379 | J10W_G1549190 | 20.825 | 25.02 | 33.125 | 3354
WGW S355J2+N | Hot rolled plate S355J2+N | Tôle làc S355J2+N | 1.0577 S355J2+N | 226 | <90 | 4 | 7.06 | 2.83 | V24_30_90_G1546379 | J10W_G1549190 | 21.56 | 26.505 | 34.86 | 3354
Weervast staal EN10025-5 gebeitst ongeolied | Weatherresistant st. EN10025-5 pickl unoiled | Acier résist. intempéries EN10025-5 décapé | Wetterfesten Stahl EN10025-5 gebeizt ungeölt | 228 | <90 | 1.5 | 2.76 | 1.43 | V12_30_130_TC02227 | J15W_TC00010 | 11.21 | 13.305 | 19.31 | 3354
Weervast staal EN10025-5 gebeitst ongeolied | Weatherresistant st. EN10025-5 pickl unoiled | Acier résist. intempéries EN10025-5 décapé | Wetterfesten Stahl EN10025-5 gebeizt ungeölt | 228 | <90 | 2 | 3.63 | 1.73 | V16_30_130_TC02228 | J15W_TC00010 | 14.345 | 17.025 | 22.545 | 3354
TBL | TBL | TBL | TBL | 233 | <90 | 3 | 5.33 | 2.23 | V24_30_90_G1546379 | J10W_G1549190 | 20.095 | 23.875 | 32.395 | 3354
Staal geperforeerd R3 T5 | Steel perforated plate R3 T5 | Tôle acier R3 T5 perforation ronde | Stahl Lochblech R3 T5 | 235 | <90 | 1.5 | 3.03 | 2.16 | V10_30_130_TC02226 | J15W_TC00010 | 10.875 | 13.47 | 18.175 | 3354
Staal geperforeerd R3 T5 | Steel perforated plate R3 T5 | Tôle acier R3 T5 perforation ronde | Stahl Lochblech R3 T5 | 235 | <90 | 2 | 3.91 | 2.53 | V12_30_130_TC02227 | J15W_TC00010 | 12.885 | 16.105 | 21.485 | 3354
WGW S700MC gebeitst geolied | HRS 75F70 pickled and oiled | Tôle làc S700MC décapée huilée | S700MC gebeitzt geölt | 247 | <90 | 4 | 6.9 | 2.22 | V24_30_90_G1546379 | J10W_G1549190 | 20.87 | 25.43 | 34.17 | 3354
DC04 Matcon | DC04 Matcon | DC04 Matcon | DC04 Matcon | 251 | <90 | 1 | 2.08 | 1.62 | V10_30_130_TC02226 | J15W_TC00010 | 9.86 | 11.71 | 16.66 | 3354
Staal geperforeerd R10 T15 | Steel DD11 perforated plate R10 T15 | Tôle acier DD11 R10 T15 perforation ronde | Stahl DD11 Lochblech R10 T15 | 252 | <90 | 3 | 6.37 | 5.15 | V24_30_90_G1546379 | J10W_G1549190 | 23.535 | 29.295 | 35.835 | 3354
Staal geperforeerd R5 T8 | Steel DD11 perforated plate R5 T8 | Tôle acier DD11 R5 T8 perforation ronde | Stahl DD11 Lochblech R5 T8 | 256 | <90 | 3 | 5.49 | 2.76 | V24_30_90_G1546379 | J10W_G1549190 | 20.705 | 24.83 | 33.005 | 3354
AlMg3 EN AW 5754 H111 |  |  |  | 301 | <90 | 0.8 | 1.82 | 1.64 | V10_30_130_TC02226 | J15W_TC00010 | 9.75 | 11.48 | 16.35 | 3354
AlMg3 EN AW 5754 H111 |  |  |  | 301 | <90 | 1 | 2.1 | 1.65 | V10_30_130_TC02226 | J15W_TC00010 | 9.9 | 11.775 | 16.7 | 3354
AlMg3 EN AW 5754 H111 |  |  |  | 301 | <90 | 1.2 | 2.39 | 1.65 | V10_30_130_TC02226 | J15W_TC00010 | 10.045 | 12.065 | 17.045 | 3354
AlMg3 EN AW 5754 H111 |  |  |  | 301 | <90 | 1.5 | 2.84 | 1.65 | V10_30_130_TC02226 | J15W_TC00010 | 10.27 | 12.515 | 17.57 | 3354
AlMg3 EN AW 5754 H111 |  |  |  | 301 | <90 | 2 | 3.68 | 1.9 | V12_30_130_TC02227 | J15W_TC00010 | 12.14 | 14.93 | 20.74 | 3354
AlMg3 EN AW 5754 H111 |  |  |  | 301 | <90 | 2.5 | 4.63 | 2.46 | V16_30_130_TC02228 | J15W_TC00010 | 15.575 | 19.12 | 24.275 | 3354
AlMg3 EN AW 5754 H111 |  |  |  | 301 | <90 | 3 | 5.85 | 3.78 | V24_30_90_G1546379 | J10W_G1549190 | 21.905 | 26.72 | 34.205 | 3354
AlMg3 EN AW 5754 H111 |  |  |  | 301 | <90 | 4 | 7.32 | 3.68 | V24_30_90_G1546379 | J10W_G1549190 | 22.54 | 28.04 | 35.84 | 3354
AlMg3 EN AW 5754 H111 1zf | AlMg3 EN AW 5754 H111 1s coated |  | AlMg3 EN AW 5754 H111 1sF | 302 | <90 | 1 | 2.1 | 1.65 | V10_30_130_TC02226 | J15W_TC00010 | 9.9 | 11.775 | 16.7 | 3354
AlMg3 EN AW 5754 H111 1zf | AlMg3 EN AW 5754 H111 1s coated |  | AlMg3 EN AW 5754 H111 1sF | 302 | <90 | 1.5 | 2.84 | 1.65 | V10_30_130_TC02226 | J15W_TC00010 | 10.27 | 12.515 | 17.57 | 3354
AlMg3 EN AW 5754 H111 1zf | AlMg3 EN AW 5754 H111 1s coated |  | AlMg3 EN AW 5754 H111 1sF | 302 | <90 | 2 | 3.68 | 1.9 | V12_30_130_TC02227 | J15W_TC00010 | 12.14 | 14.93 | 20.74 | 3354
AlMg3 EN AW 5754 H111 1zf | AlMg3 EN AW 5754 H111 1s coated |  | AlMg3 EN AW 5754 H111 1sF | 302 | <90 | 2.5 | 4.63 | 2.46 | V16_30_130_TC02228 | J15W_TC00010 | 15.575 | 19.12 | 24.275 | 3354
AlMg3 EN AW 5754 H111 1zf | AlMg3 EN AW 5754 H111 1s coated |  | AlMg3 EN AW 5754 H111 1sF | 302 | <90 | 3 | 5.85 | 3.78 | V24_30_90_G1546379 | J10W_G1549190 | 21.905 | 26.72 | 34.205 | 3354
AlMg3 EN AW 5754 H111 1zf | AlMg3 EN AW 5754 H111 1s coated |  | AlMg3 EN AW 5754 H111 1sF | 302 | <90 | 4 | 7.32 | 3.68 | V24_30_90_G1546379 | J10W_G1549190 | 22.54 | 28.04 | 35.84 | 3354
Al 99,5 EN AW 1050 H24 | AlMg3 EN AW 5754 H111 | Tôle Alu EN AW-1050A H14/H24 | AlMg3 EN AW 5754 H111 | 303 | <90 | 1 | 2.12 | 1.79 | V10_30_130_TC02226 | J15W_TC00010 | 10.05 | 12.005 | 16.85 | 3354
Al 99,5 EN AW 1050 H24 | AlMg3 EN AW 5754 H111 | Tôle Alu EN AW-1050A H14/H24 | AlMg3 EN AW 5754 H111 | 303 | <90 | 1.2 | 2.42 | 1.8 | V10_30_130_TC02226 | J15W_TC00010 | 10.21 | 12.32 | 17.21 | 3354
Al 99,5 EN AW 1050 H24 | AlMg3 EN AW 5754 H111 | Tôle Alu EN AW-1050A H14/H24 | AlMg3 EN AW 5754 H111 | 303 | <90 | 1.5 | 2.88 | 1.83 | V10_30_130_TC02226 | J15W_TC00010 | 10.47 | 12.825 | 17.77 | 3354
Al 99,5 EN AW 1050 H24 | AlMg3 EN AW 5754 H111 | Tôle Alu EN AW-1050A H14/H24 | AlMg3 EN AW 5754 H111 | 303 | <90 | 2 | 3.72 | 2.09 | V12_30_130_TC02227 | J15W_TC00010 | 12.35 | 15.255 | 20.95 | 3354
Al 99,5 EN AW 1050 H24 | AlMg3 EN AW 5754 H111 | Tôle Alu EN AW-1050A H14/H24 | AlMg3 EN AW 5754 H111 | 303 | <90 | 2.5 | 4.67 | 2.67 | V16_30_130_TC02228 | J15W_TC00010 | 15.805 | 19.475 | 24.505 | 3354
Al 99,5 EN AW 1050 H24 | AlMg3 EN AW 5754 H111 | Tôle Alu EN AW-1050A H14/H24 | AlMg3 EN AW 5754 H111 | 303 | <90 | 3 | 5.9 | 4.08 | V24_30_90_G1546379 | J10W_G1549190 | 22.23 | 27.22 | 34.53 | 3354
Al 99,5 EN AW 1050 H24 | AlMg3 EN AW 5754 H111 | Tôle Alu EN AW-1050A H14/H24 | AlMg3 EN AW 5754 H111 | 303 | <90 | 4 | 7.32 | 3.68 | V24_30_90_G1546379 | J10W_G1549190 | 22.54 | 28.04 | 35.84 | 3354
AlMg3 EN AW 5754 H111 1,5mm | ALMG3 EN AW 5754 H111 |  | ALMG3 EN AW 5754 H111 | 305 | <90 | 1.5 | 2.84 | 1.65 | V10_30_130_TC02226 | J15W_TC00010 | 10.27 | 12.515 | 17.57 | 3354
AlMg3 EN AW 5754 H111 1,5mm | ALMG3 EN AW 5754 H111 |  | ALMG3 EN AW 5754 H111 | 305 | <90 | 2 | 3.68 | 1.9 | V12_30_130_TC02227 | J15W_TC00010 | 12.14 | 14.93 | 20.74 | 3354
AlMg3 EN AW 5754 H111 1,5mm | ALMG3 EN AW 5754 H111 |  | ALMG3 EN AW 5754 H111 | 305 | <90 | 2.5 | 4.63 | 2.46 | V16_30_130_TC02228 | J15W_TC00010 | 15.575 | 19.12 | 24.275 | 3354
AlMg3 EN AW 5754 H111 1,5mm | ALMG3 EN AW 5754 H111 |  | ALMG3 EN AW 5754 H111 | 305 | <90 | 3 | 5.85 | 3.78 | V24_30_90_G1546379 | J10W_G1549190 | 21.905 | 26.72 | 34.205 | 3354
AlMg3 EN AW 5754 H12/H22 0,8 | AlMg3 EN AW 5754 H12/H22 0,8 | AlMg3 EN AW 5754 H12/H22 0,8 | AlMg3 EN AW 5754 H12/H22 0,8 | 306 | <90 | 1 | 2.1 | 1.65 | V10_30_130_TC02226 | J15W_TC00010 | 9.9 | 11.775 | 16.7 | 3354
AlMg3 EN AW 5754 H12/H22 0,8 | AlMg3 EN AW 5754 H12/H22 0,8 | AlMg3 EN AW 5754 H12/H22 0,8 | AlMg3 EN AW 5754 H12/H22 0,8 | 306 | <90 | 1.2 | 2.39 | 1.65 | V10_30_130_TC02226 | J15W_TC00010 | 10.045 | 12.065 | 17.045 | 3354
AlMg3 EN AW 5754 H12/H22 0,8 | AlMg3 EN AW 5754 H12/H22 0,8 | AlMg3 EN AW 5754 H12/H22 0,8 | AlMg3 EN AW 5754 H12/H22 0,8 | 306 | <90 | 1.5 | 2.84 | 1.65 | V10_30_130_TC02226 | J15W_TC00010 | 10.27 | 12.515 | 17.57 | 3354
AlMg3 EN AW 5754 H12/H22 0,8 | AlMg3 EN AW 5754 H12/H22 0,8 | AlMg3 EN AW 5754 H12/H22 0,8 | AlMg3 EN AW 5754 H12/H22 0,8 | 306 | <90 | 2 | 3.68 | 1.9 | V12_30_130_TC02227 | J15W_TC00010 | 12.14 | 14.93 | 20.74 | 3354
AlMg3 EN AW 5754 H12/H22 0,8 | AlMg3 EN AW 5754 H12/H22 0,8 | AlMg3 EN AW 5754 H12/H22 0,8 | AlMg3 EN AW 5754 H12/H22 0,8 | 306 | <90 | 3 | 5.85 | 3.78 | V24_30_90_G1546379 | J10W_G1549190 | 21.905 | 26.72 | 34.205 | 3354
AlMg3 EN AW 5754 H12/H22 0,8 | AlMg3 EN AW 5754 H12/H22 0,8 | AlMg3 EN AW 5754 H12/H22 0,8 | AlMg3 EN AW 5754 H12/H22 0,8 | 306 | <90 | 4 | 7.32 | 3.68 | V24_30_90_G1546379 | J10W_G1549190 | 22.54 | 28.04 | 35.84 | 3354
ALMg4,5Mn EN AW 5083 H111 | ALMg4,5Mn EN AW 5083 H111 |  | ALMg4,5Mn EN AW 5083 H111 | 307 | <90 | 1 | 2.1 | 1.65 | V10_30_130_TC02226 | J15W_TC00010 | 9.9 | 11.775 | 16.7 | 3354
ALMg4,5Mn EN AW 5083 H111 | ALMg4,5Mn EN AW 5083 H111 |  | ALMg4,5Mn EN AW 5083 H111 | 307 | <90 | 1.5 | 2.84 | 1.65 | V10_30_130_TC02226 | J15W_TC00010 | 10.27 | 12.515 | 17.57 | 3354
ALMg4,5Mn EN AW 5083 H111 | ALMg4,5Mn EN AW 5083 H111 |  | ALMg4,5Mn EN AW 5083 H111 | 307 | <90 | 2 | 3.68 | 1.9 | V12_30_130_TC02227 | J15W_TC00010 | 12.14 | 14.93 | 20.74 | 3354
ALMg4,5Mn EN AW 5083 H111 | ALMg4,5Mn EN AW 5083 H111 |  | ALMg4,5Mn EN AW 5083 H111 | 307 | <90 | 3 | 5.85 | 3.78 | V24_30_90_G1546379 | J10W_G1549190 | 21.905 | 26.72 | 34.205 | 3354
AlMgSi1 EN AW 6082 T6/T651 | AlMgSi1 EN AW 6082 T6/T651 | AlMgSi1 EN AW 6082 T6/T651 | AlMgSi1 EN AW 6082 T6/T651 | 308 | <90 | 1.5 | 2.75 | 1.37 | V10_30_130_TC02226 | J15W_TC00010 | 9.945 | 12.005 | 17.245 | 3354
AlMgSi1 EN AW 6082 T6/T651 | AlMgSi1 EN AW 6082 T6/T651 | AlMgSi1 EN AW 6082 T6/T651 | AlMgSi1 EN AW 6082 T6/T651 | 308 | <90 | 2 | 3.59 | 1.59 | V12_30_130_TC02227 | J15W_TC00010 | 11.785 | 14.375 | 20.385 | 3354
AlMgSi1 EN AW 6082 T6/T651 | AlMgSi1 EN AW 6082 T6/T651 | AlMgSi1 EN AW 6082 T6/T651 | AlMgSi1 EN AW 6082 T6/T651 | 308 | <90 | 3 | 5.6 | 3.02 | V24_30_90_G1546379 | J10W_G1549190 | 21.02 | 25.33 | 33.32 | 3354
AlMgSi1 EN AW 6082 T6/T651 | AlMgSi1 EN AW 6082 T6/T651 | AlMgSi1 EN AW 6082 T6/T651 | AlMgSi1 EN AW 6082 T6/T651 | 308 | <90 | 4 | 7.15 | 3.09 | V24_30_90_G1546379 | J10W_G1549190 | 21.865 | 26.985 | 35.165 | 3354
AlMg3 H114 Tranenplaat 2-traans ongeb. | AlMg3 H114 Diamond pl 2-tears not pickl | AlMg3 H114 larmée non décapée duet | AlMg3 H114 Tränenblech 2-tränen ungebei | 309 | <90 | 2.5 | 4.65 | 2.48 | V16_30_130_TC02228 | J15W_TC00010 | 15.605 | 19.17 | 24.305 | 3354
AlMg3 H114 Tranenplaat 2-traans ongeb. | AlMg3 H114 Diamond pl 2-tears not pickl | AlMg3 H114 larmée non décapée duet | AlMg3 H114 Tränenblech 2-tränen ungebei | 309 | <90 | 4 | 7.34 | 3.71 | V24_30_90_G1546379 | J10W_G1549190 | 22.58 | 28.105 | 35.88 | 3354
AlMg3 H114 Tranenplaat 5-traans ongeb. | AlMg3 H114 Diamond pl. 5-tears non pickled | AlMg3 H114 Larmée décapée quintet | AlMg3 H114 Tränenblech 5-tränen ungebeitzt | 310 | <90 | 2 | 3.69 | 1.92 | V12_30_130_TC02227 | J15W_TC00010 | 12.165 | 14.97 | 20.765 | 3354
AlMg3 H114 Tranenplaat 5-traans ongeb. | AlMg3 H114 Diamond pl. 5-tears non pickled | AlMg3 H114 Larmée décapée quintet | AlMg3 H114 Tränenblech 5-tränen ungebeitzt | 310 | <90 | 2.5 | 5.19 | 3.91 | V24_30_90_G1546379 | J10W_G1549190 | 21.705 | 26.255 | 33.505 | 3354
AlMg1 EN AW5005 H24/H34 | AlMg1 EN AW5005 H24/H34 | Tôle AlMg1 EN AW5005 H24/H34 | AlMg1 EN AW5005 H24/H34 | 312 | <90 | 2 | 3.68 | 1.9 | V12_30_130_TC02227 | J15W_TC00010 | 12.14 | 14.93 | 20.74 | 3354
AlMg1 EN AW5005 H24/H34 | AlMg1 EN AW5005 H24/H34 | Tôle AlMg1 EN AW5005 H24/H34 | AlMg1 EN AW5005 H24/H34 | 312 | <90 | 3 | 5.85 | 3.78 | V24_30_90_G1546379 | J10W_G1549190 | 21.905 | 26.72 | 34.205 | 3354
AlMg1 EN AW 5005 H44 RAL9010 1zf | AlMg1 EN AW 5005 H44 RAL9010 film | AlMg1 EN AW 5005 H44 RAL9010 1 laminées | AlMg1 EN AW 5005 H44 RAL9010 1sf | 313 | <90 | 1.5 | 2.84 | 1.65 | V10_30_130_TC02226 | J15W_TC00010 | 10.27 | 12.515 | 17.57 | 3354
AlMg1 EN AW 5005 H14/H24 15Mu geanodiseerd 1z | EN AW 5005 H14/H24 15Mu anodized film | EN AW 5005 H14/H24 15Mu anodisé laminées | EN AW 5005 H14/H24 15Mu eloxiert 1sf | 314 | <90 | 1 | 2.1 | 1.65 | V10_30_130_TC02226 | J15W_TC00010 | 9.9 | 11.775 | 16.7 | 3354
AlMg1 EN AW 5005 H14/H24 15Mu geanodiseerd 1z | EN AW 5005 H14/H24 15Mu anodized film | EN AW 5005 H14/H24 15Mu anodisé laminées | EN AW 5005 H14/H24 15Mu eloxiert 1sf | 314 | <90 | 1.5 | 2.94 | 1.93 | V12_30_130_TC02227 | J15W_TC00010 | 11.8 | 14.235 | 19.9 | 3354
AlMg1 EN AW 5005 H14/H24 15Mu geanodiseerd 1z | EN AW 5005 H14/H24 15Mu anodized film | EN AW 5005 H14/H24 15Mu anodisé laminées | EN AW 5005 H14/H24 15Mu eloxiert 1sf | 314 | <90 | 2 | 3.68 | 1.9 | V12_30_130_TC02227 | J15W_TC00010 | 12.14 | 14.93 | 20.74 | 3354
AlMg1 EN AW 5005 H14/H24 15Mu geanodiseerd 1z | EN AW 5005 H14/H24 15Mu anodized film | EN AW 5005 H14/H24 15Mu anodisé laminées | EN AW 5005 H14/H24 15Mu eloxiert 1sf | 314 | <90 | 3 | 5.85 | 3.78 | V24_30_90_G1546379 | J10W_G1549190 | 21.905 | 26.72 | 34.205 | 3354
AlMg1 EN AW5005 H14 anod kwal 1zf | AlMg1 EN AW5005 H14 anodise quality 1sf | AlMg1 EN AW5005 H14 qualité anodiser 1sf | AlMg1 EN AW5005 H14 Eloxalqualität 1sf | 315 | <90 | 1.5 | 2.84 | 1.65 | V10_30_130_TC02226 | J15W_TC00010 | 10.27 | 12.515 | 17.57 | 3354
AlMg1 EN AW5005 H14 anod kwal 1zf | AlMg1 EN AW5005 H14 anodise quality 1sf | AlMg1 EN AW5005 H14 qualité anodiser 1sf | AlMg1 EN AW5005 H14 Eloxalqualität 1sf | 315 | <90 | 2 | 3.68 | 1.9 | V12_30_130_TC02227 | J15W_TC00010 | 12.14 | 14.93 | 20.74 | 3354
AlMg1 EN AW5005 H14 anod kwal 1zf | AlMg1 EN AW5005 H14 anodise quality 1sf | AlMg1 EN AW5005 H14 qualité anodiser 1sf | AlMg1 EN AW5005 H14 Eloxalqualität 1sf | 315 | <90 | 3 | 5.85 | 3.78 | V24_30_90_G1546379 | J10W_G1549190 | 21.905 | 26.72 | 34.205 | 3354
AlMg3 H114 Tranenplaat 2-traans geb. | AlMg3 H114 Diamond pl 2-tears pickled | AlMg3 H114 larmée décapée duet | AlMg3 H114 Tränenblech 2-tränen gebeitzt | 318 | <90 | 4 | 7.34 | 3.71 | V24_30_90_G1546379 | J10W_G1549190 | 22.58 | 28.105 | 35.88 | 3354
AlMg3 H114 Tranenplaat 5-traans geb. |  |  |  | 319 | <90 | 4 | 7.34 | 3.71 | V24_30_90_G1546379 | J10W_G1549190 | 22.58 | 28.105 | 35.88 | 3354
AlMg1 EN AW5005 H14 anod kwal 55HX 1zf | AlMg1 EN AW5005 H14 anodise quality 55HX 1sf | AlMg1 EN AW5005 H14 qualité anodiser 55HX 1sf | AlMg1 EN AW5005 H14 Eloxalqualität 55HX 1sf | 325 | <90 | 2 | 3.68 | 1.9 | V12_30_130_TC02227 | J15W_TC00010 | 12.14 | 14.93 | 20.74 | 3354
AlMg1 EN AW5005 H14 anod kwal 55HX 1zf | AlMg1 EN AW5005 H14 anodise quality 55HX 1sf | AlMg1 EN AW5005 H14 qualité anodiser 55HX 1sf | AlMg1 EN AW5005 H14 Eloxalqualität 55HX 1sf | 325 | <90 | 3 | 5.85 | 3.78 | V24_30_90_G1546379 | J10W_G1549190 | 21.905 | 26.72 | 34.205 | 3354
AlMg3 H114 Tranenplaat 2-traans geb. | AlMg3 H114 Diamond pl 1-tear not pickled | AlMg3 H114 larmée non décapé un | AlMg3 H114 Tränenblech 1-Träne ungebeitzt | 328 | <90 | 2 | 3.69 | 1.92 | V12_30_130_TC02227 | J15W_TC00010 | 12.165 | 14.97 | 20.765 | 3354
EN AW 1050A geperforeerd R5 T8 | EN AW 1050A perforated R5 T8 | EN AW 1050A perforées R5 T8 | EN AW 1050A Lochblech R5 T8 | 329 | <90 | 1.5 | 2.84 | 1.66 | V10_30_130_TC02226 | J15W_TC00010 | 10.28 | 12.53 | 17.58 | 3354
AlMg3 EN AW-5754 | Aluminium rice seed plate/strip EN | Tôle/feuillard aluminium grain de riz EN | Aluminium Reiskornblech/Band EN | 330 | <90 | 3 | 5.85 | 3.78 | V24_30_90_G1546379 | J10W_G1549190 | 21.905 | 26.72 | 34.205 | 3354
AlMg1 EN AW5005 H14 anod kwal 55HX 1zf Bartels | ENAW5005 H14 anodise quality 55HX 1sf Bartels | ENAW5005 H14 qualité anodiser 55HX 1sf Bartels | ENAW5005 H14 Eloxalqualität 55HX 1sf Bartels | 332 | <90 | 1.5 | 2.84 | 1.65 | V10_30_130_TC02226 | J15W_TC00010 | 10.27 | 12.515 | 17.57 | 3354
AlMg1 EN AW5005 H14 anod kwal 55HX 1zf Bartels | ENAW5005 H14 anodise quality 55HX 1sf Bartels | ENAW5005 H14 qualité anodiser 55HX 1sf Bartels | ENAW5005 H14 Eloxalqualität 55HX 1sf Bartels | 332 | <90 | 2 | 3.68 | 1.9 | V12_30_130_TC02227 | J15W_TC00010 | 12.14 | 14.93 | 20.74 | 3354
AlMg3 EN AW 5754 H12/H22 1zf | ALMG3 EN AW5754 H12/H22 1zf | Tôle alu EN AW5754 H12/H22 1zf | ALMG3 EN AW5754 H12/H22 1zf | 336 | <90 | 2 | 3.68 | 1.9 | V12_30_130_TC02227 | J15W_TC00010 | 12.14 | 14.93 | 20.74 | 3354
AlMg1 EN AW5005 H14/H24 1zF | AlMg1 EN AW5005 H14/H24 1zf |  | AlMg1 EN AW5005 H14/H24 1zf | 398 | <90 | 3 | 5.9 | 4.08 | V24_30_90_G1546379 | J10W_G1549190 | 22.23 | 27.22 | 34.53 | 3354
Sendzimir DX51+Z275 | Sendzimir DX51+Z275-M-A-C | Sendzimir DX51+Z275-M-A-C | Sendzimir DX51+Z275-M-A-C | 401 | <90 | 0.63 | 1.67 | 1.92 | V10_30_130_TC02226 | J15W_TC00010 | 9.955 | 11.75 | 16.385 | 3354
Sendzimir DX51+Z275 | Sendzimir DX51+Z275-M-A-C | Sendzimir DX51+Z275-M-A-C | Sendzimir DX51+Z275-M-A-C | 401 | <90 | 0.7 | 1.77 | 1.92 | V10_30_130_TC02226 | J15W_TC00010 | 10.005 | 11.85 | 16.505 | 3354
Sendzimir DX51+Z275 | Sendzimir DX51+Z275-M-A-C | Sendzimir DX51+Z275-M-A-C | Sendzimir DX51+Z275-M-A-C | 401 | <90 | 0.75 | 1.84 | 1.92 | V10_30_130_TC02226 | J15W_TC00010 | 10.04 | 11.92 | 16.59 | 3354
Sendzimir DX51+Z275 | Sendzimir DX51+Z275-M-A-C | Sendzimir DX51+Z275-M-A-C | Sendzimir DX51+Z275-M-A-C | 401 | <90 | 0.8 | 1.9 | 1.91 | V10_30_130_TC02226 | J15W_TC00010 | 10.06 | 11.965 | 16.66 | 3354
Sendzimir DX51+Z275 | Sendzimir DX51+Z275-M-A-C | Sendzimir DX51+Z275-M-A-C | Sendzimir DX51+Z275-M-A-C | 401 | <90 | 0.88 | 2.02 | 1.91 | V10_30_130_TC02226 | J15W_TC00010 | 10.12 | 12.085 | 16.8 | 3354
Sendzimir DX51+Z275 | Sendzimir DX51+Z275-M-A-C | Sendzimir DX51+Z275-M-A-C | Sendzimir DX51+Z275-M-A-C | 401 | <90 | 1 | 2.18 | 1.9 | V10_30_130_TC02226 | J15W_TC00010 | 10.19 | 12.23 | 16.99 | 3354
Sendzimir DX51+Z275 | Sendzimir DX51+Z275-M-A-C | Sendzimir DX51+Z275-M-A-C | Sendzimir DX51+Z275-M-A-C | 401 | <90 | 1.25 | 2.54 | 1.89 | V10_30_130_TC02226 | J15W_TC00010 | 10.36 | 12.575 | 17.41 | 3354
Sendzimir DX51+Z275 | Sendzimir DX51+Z275-M-A-C | Sendzimir DX51+Z275-M-A-C | Sendzimir DX51+Z275-M-A-C | 401 | <90 | 1.5 | 2.9 | 1.87 | V10_30_130_TC02226 | J15W_TC00010 | 10.52 | 12.905 | 17.82 | 3354
Sendzimir DX51+Z275 | Sendzimir DX51+Z275-M-A-C | Sendzimir DX51+Z275-M-A-C | Sendzimir DX51+Z275-M-A-C | 401 | <90 | 2 | 3.75 | 2.17 | V12_30_130_TC02227 | J15W_TC00010 | 12.445 | 15.405 | 21.045 | 3354
Sendzimir DX51+Z275 | Sendzimir DX51+Z275-M-A-C | Sendzimir DX51+Z275-M-A-C | Sendzimir DX51+Z275-M-A-C | 401 | <90 | 2.5 | 4.73 | 2.83 | V16_30_130_TC02228 | J15W_TC00010 | 15.995 | 19.775 | 24.695 | 3354
Sendzimir DX51+Z275 | Sendzimir DX51+Z275-M-A-C | Sendzimir DX51+Z275-M-A-C | Sendzimir DX51+Z275-M-A-C | 401 | <90 | 3 | 6.02 | 4.35 | V24_30_90_G1546379 | J10W_G1549190 | 22.56 | 27.745 | 34.86 | 3354
Sendzimir DX51+Z275 | Sendzimir DX51+Z275-M-A-C | Sendzimir DX51+Z275-M-A-C | Sendzimir DX51+Z275-M-A-C | 401 | <90 | 4 | 6.71 | 4.22 | V24_30_90_G1546379 | J10W_G1549190 | 22.775 | 28.24 | 36.075 | 3354
Zincor St12 ZE25/25-03 | Zintec S12 ZE 25/25-03 | Tôle élezinq DC01+ZE25/25-A-P-C | DC01 Zincor ZE 25/25-03 | 402 | <90 | 0.8 | 1.9 | 1.91 | V10_30_130_TC02226 | J15W_TC00010 | 10.06 | 11.965 | 16.66 | 3354
Zincor St12 ZE25/25-03 | Zintec S12 ZE 25/25-03 | Tôle élezinq DC01+ZE25/25-A-P-C | DC01 Zincor ZE 25/25-03 | 402 | <90 | 0.88 | 2.02 | 1.91 | V10_30_130_TC02226 | J15W_TC00010 | 10.12 | 12.085 | 16.8 | 3354
Zincor St12 ZE25/25-03 | Zintec S12 ZE 25/25-03 | Tôle élezinq DC01+ZE25/25-A-P-C | DC01 Zincor ZE 25/25-03 | 402 | <90 | 0.9 | 2.04 | 1.91 | V10_30_130_TC02226 | J15W_TC00010 | 10.13 | 12.105 | 16.83 | 3354
Zincor St12 ZE25/25-03 | Zintec S12 ZE 25/25-03 | Tôle élezinq DC01+ZE25/25-A-P-C | DC01 Zincor ZE 25/25-03 | 402 | <90 | 1 | 2.18 | 1.9 | V10_30_130_TC02226 | J15W_TC00010 | 10.19 | 12.23 | 16.99 | 3354
Zincor St12 ZE25/25-03 | Zintec S12 ZE 25/25-03 | Tôle élezinq DC01+ZE25/25-A-P-C | DC01 Zincor ZE 25/25-03 | 402 | <90 | 1.25 | 2.54 | 1.89 | V10_30_130_TC02226 | J15W_TC00010 | 10.36 | 12.575 | 17.41 | 3354
Zincor St12 ZE25/25-03 | Zintec S12 ZE 25/25-03 | Tôle élezinq DC01+ZE25/25-A-P-C | DC01 Zincor ZE 25/25-03 | 402 | <90 | 1.5 | 2.9 | 1.87 | V10_30_130_TC02226 | J15W_TC00010 | 10.52 | 12.905 | 17.82 | 3354
Zincor St12 ZE25/25-03 | Zintec S12 ZE 25/25-03 | Tôle élezinq DC01+ZE25/25-A-P-C | DC01 Zincor ZE 25/25-03 | 402 | <90 | 2 | 3.75 | 2.17 | V12_30_130_TC02227 | J15W_TC00010 | 12.445 | 15.405 | 21.045 | 3354
Zincor St12 ZE25/25-03 | Zintec S12 ZE 25/25-03 | Tôle élezinq DC01+ZE25/25-A-P-C | DC01 Zincor ZE 25/25-03 | 402 | <90 | 2.5 | 4.73 | 2.83 | V16_30_130_TC02228 | J15W_TC00010 | 15.995 | 19.775 | 24.695 | 3354
Zincor St12 ZE25/25-03 | Zintec S12 ZE 25/25-03 | Tôle élezinq DC01+ZE25/25-A-P-C | DC01 Zincor ZE 25/25-03 | 402 | <90 | 3 | 6.02 | 4.35 | V24_30_90_G1546379 | J10W_G1549190 | 22.56 | 27.745 | 34.86 | 3354
Zincor St12 ZE25/25-03 | Zintec S12 ZE 25/25-03 | Tôle élezinq DC01+ZE25/25-A-P-C | DC01 Zincor ZE 25/25-03 | 402 | <90 | 4 | 7.47 | 4.22 | V24_30_90_G1546379 | J10W_G1549190 | 23.155 | 29 | 36.455 | 3354
Messing CuZn37 HH |  |  |  | 403 | <90 | 1 | 2.1 | 1.68 | V10_30_130_TC02226 | J15W_TC00010 | 9.93 | 11.82 | 16.73 | 3354
Messing CuZn37 HH |  |  |  | 403 | <90 | 1.5 | 2.83 | 1.67 | V10_30_130_TC02226 | J15W_TC00010 | 10.285 | 12.535 | 17.585 | 3354
Messing CuZn37 HH |  |  |  | 403 | <90 | 2 | 3.68 | 1.92 | V12_30_130_TC02227 | J15W_TC00010 | 12.16 | 14.96 | 20.76 | 3354
Messing CuZn37 HH |  |  |  | 403 | <90 | 3 | 5.84 | 3.85 | V24_30_90_G1546379 | J10W_G1549190 | 21.97 | 26.815 | 34.27 | 3354
Koper Cu-DHP/R240 halfhard | Copper Cu-DHP/R240 half hard | Cuivre Cu-DHP/R240 demi-dur | Kupfer Cu-DHP/R240 halbhart | 404 | <90 | 1 | 2.1 | 1.68 | V10_30_130_TC02226 | J15W_TC00010 | 9.93 | 11.82 | 16.73 | 3354
Koper Cu-DHP/R240 halfhard | Copper Cu-DHP/R240 half hard | Cuivre Cu-DHP/R240 demi-dur | Kupfer Cu-DHP/R240 halbhart | 404 | <90 | 1.5 | 2.83 | 1.67 | V10_30_130_TC02226 | J15W_TC00010 | 10.285 | 12.535 | 17.585 | 3354
Koper Cu-DHP/R240 halfhard | Copper Cu-DHP/R240 half hard | Cuivre Cu-DHP/R240 demi-dur | Kupfer Cu-DHP/R240 halbhart | 404 | <90 | 2 | 3.68 | 1.92 | V12_30_130_TC02227 | J15W_TC00010 | 12.16 | 14.96 | 20.76 | 3354
Koper Cu-DHP/R240 halfhard | Copper Cu-DHP/R240 half hard | Cuivre Cu-DHP/R240 demi-dur | Kupfer Cu-DHP/R240 halbhart | 404 | <90 | 3 | 5.84 | 3.85 | V24_30_90_G1546379 | J10W_G1549190 | 21.97 | 26.815 | 34.27 | 3354
Koper Cu-DHP/R240 halfhard | Copper Cu-DHP/R240 half hard | Cuivre Cu-DHP/R240 demi-dur | Kupfer Cu-DHP/R240 halbhart | 404 | <90 | 4 | 7.32 | 3.72 | V24_30_90_G1546379 | J10W_G1549190 | 22.58 | 28.1 | 35.88 | 3354
Magnelis S250GD ZM310 | Magnelis S250GD ZM310 | Magnelis S250GD ZM310 | Magnelis S250GD ZM310 | 406 | <90 | 0.75 | 1.58 | 1.23 | V10_30_130_TC02226 | J15W_TC00010 | 9.22 | 10.625 | 15.77 | 3354
Magnelis S250GD ZM310 | Magnelis S250GD ZM310 | Magnelis S250GD ZM310 | Magnelis S250GD ZM310 | 406 | <90 | 1 | 1.94 | 1.26 | V10_30_130_TC02226 | J15W_TC00010 | 9.43 | 11.03 | 16.23 | 3354
Magnelis S250GD ZM310 | Magnelis S250GD ZM310 | Magnelis S250GD ZM310 | Magnelis S250GD ZM310 | 406 | <90 | 1.25 | 2.32 | 1.26 | V10_30_130_TC02226 | J15W_TC00010 | 9.62 | 11.41 | 16.67 | 3354
Magnelis S250GD ZM310 | Magnelis S250GD ZM310 | Magnelis S250GD ZM310 | Magnelis S250GD ZM310 | 406 | <90 | 1.5 | 2.71 | 1.28 | V10_30_130_TC02226 | J15W_TC00010 | 9.835 | 11.83 | 17.135 | 3354
Magnelis S250GD ZM310 | Magnelis S250GD ZM310 | Magnelis S250GD ZM310 | Magnelis S250GD ZM310 | 406 | <90 | 2 | 3.53 | 1.41 | V12_30_130_TC02227 | J15W_TC00010 | 11.575 | 14.045 | 20.175 | 3354
Magnelis S250GD ZM310 | Magnelis S250GD ZM310 | Magnelis S250GD ZM310 | Magnelis S250GD ZM310 | 406 | <90 | 2.5 | 4.4 | 1.71 | V16_30_130_TC02228 | J15W_TC00010 | 14.71 | 17.765 | 23.41 | 3354
Magnelis S250GD ZM310 | Magnelis S250GD ZM310 | Magnelis S250GD ZM310 | Magnelis S250GD ZM310 | 406 | <90 | 3 | 5.48 | 2.75 | V24_30_90_G1546379 | J10W_G1549190 | 20.69 | 24.805 | 32.99 | 3354
Magnelis S250GD ZM310 | Magnelis S250GD ZM310 | Magnelis S250GD ZM310 | Magnelis S250GD ZM310 | 406 | <90 | 4 | 7.03 | 2.73 | V24_30_90_G1546379 | J10W_G1549190 | 21.445 | 26.325 | 34.745 | 3354
Gealuminiseerde plaat DX51D+AS120-A-O | Aluminized steel sheet DX51D+AS120-A-O | Tôle aluminisée DX51D+AS120-A-O | Feueraluminiertes Blech DX51D+AS120-A-O | 408 | <90 | 1 | 2.18 | 1.9 | V10_30_130_TC02226 | J15W_TC00010 | 10.19 | 12.23 | 16.99 | 3354
Gealuminiseerde plaat DX51D+AS120-A-O | Aluminized steel sheet DX51D+AS120-A-O | Tôle aluminisée DX51D+AS120-A-O | Feueraluminiertes Blech DX51D+AS120-A-O | 408 | <90 | 1.5 | 2.9 | 1.87 | V10_30_130_TC02226 | J15W_TC00010 | 10.52 | 12.905 | 17.82 | 3354
Gealuminiseerde plaat DX51D+AS120-A-O | Aluminized steel sheet DX51D+AS120-A-O | Tôle aluminisée DX51D+AS120-A-O | Feueraluminiertes Blech DX51D+AS120-A-O | 408 | <90 | 2 | 3.75 | 2.17 | V12_30_130_TC02227 | J15W_TC00010 | 12.445 | 15.405 | 21.045 | 3354
Gealuminiseerde plaat DX51D+AS120-A-O | Aluminized steel sheet DX51D+AS120-A-O | Tôle aluminisée DX51D+AS120-A-O | Feueraluminiertes Blech DX51D+AS120-A-O | 408 | <90 | 3 | 5.46 | 2.73 | V16_30_130_TC02228 | J15W_TC00010 | 16.26 | 20.355 | 25.46 | 3354
Sendzimir S250GD+Z275 gelakt RAL9002 | Sendzimir S250GD+Z275 prepainted RAL9002 | Tôle prepeint polyester galv S250GD+Z275 | Sendzimir S250GD+Z275 beschichtet RAL9002 | 409 | <90 | 0.75 | 1.84 | 1.92 | V10_30_130_TC02226 | J15W_TC00010 | 10.04 | 11.92 | 16.59 | 3354
Messing CuZn37 HH 1zf | Messing CuZn37 HH 1zf | Messing CuZn37 HH 1zf | Messing CuZn37 HH 1zf | 415 | <90 | 1 | 2.1 | 1.68 | V10_30_130_TC02226 | J15W_TC00010 | 9.93 | 11.82 | 16.73 | 3354
Messing CuZn37 HH 1zf | Messing CuZn37 HH 1zf | Messing CuZn37 HH 1zf | Messing CuZn37 HH 1zf | 415 | <90 | 1.5 | 2.83 | 1.67 | V10_30_130_TC02226 | J15W_TC00010 | 10.285 | 12.535 | 17.585 | 3354
Aluzink DX51D+AZ150-A-C | Aluzinc DX51D+AZ150-A-C | Aluzinc DX51D+AZ150-A-C | Aluzink DX51D+AZ150-A-C | 416 | <90 | 1.5 | 2.9 | 1.87 | V10_30_130_TC02226 | J15W_TC00010 | 10.52 | 12.905 | 17.82 | 3354
Sendzimir geperf DX51D+Z140 R3 T5 33% RdPrf | Sendzimir DX51D+Z140 R3 T5 33% RdPrf | Sendzimir DX51D+Z140 R3 T5 33% RdPrf | Sendzimir DX51D+Z140 R3 T5 33% RdPrf | 417 | <90 | 0.75 | 1.84 | 1.92 | V10_30_130_TC02226 | J15W_TC00010 | 10.04 | 11.92 | 16.59 | 3354
Sendzimir geperforeerd DX51D+Z rond R5 T8 | Sendzimir perforated DX51D+Z round R5 T8 | Sendzimir perfo DX51D+Z ronde R5 T8 | Sendzimir Lochblech DX51D+Z rund R5 T8 | 420 | <90 | 1.5 | 2.9 | 1.87 | V10_30_130_TC02226 | J15W_TC00010 | 10.52 | 12.905 | 17.82 | 3354
S350GD+Z275 | S350GD+Z275 | S350GD+Z275 | S350GD+Z275 | 421 | <90 | 2.5 | 4.46 | 1.92 | V16_30_130_TC02228 | J15W_TC00010 | 14.95 | 18.14 | 23.65 | 3354
S350GD+Z275 | S350GD+Z275 | S350GD+Z275 | S350GD+Z275 | 421 | <90 | 3 | 5.56 | 3 | V24_30_90_G1546379 | J10W_G1549190 | 20.98 | 25.26 | 33.28 | 3354
Magnelis HX380LAD+ZM310 | Magnelis HX380LAD+ZM310 | Magnelis HX380LAD+ZM310 | Magnelis HX380LAD+ZM310 | 423 | <90 | 2 | 3.53 | 1.41 | V12_30_130_TC02227 | J15W_TC00010 | 11.575 | 14.045 | 20.175 | 3354
Magnelis HX380LAD+ZM310 | Magnelis HX380LAD+ZM310 | Magnelis HX380LAD+ZM310 | Magnelis HX380LAD+ZM310 | 423 | <90 | 3 | 5.48 | 2.75 | V24_30_90_G1546379 | J10W_G1549190 | 20.69 | 24.805 | 32.99 | 3354
Sendzimir S250GD+Z275 gelakt RAL9016 1zF | Sendz. S250GD+Z275 prepainted RAL9016 1zF | Prepeint poly galv S250GD+Z275 RAL9016 1zF | Sendz. S250GD+Z275 beschichtet RAL9016 1zF | 424 | <90 | 0.75 | 1.84 | 1.92 | V10_30_130_TC02226 | J15W_TC00010 | 10.04 | 11.92 | 16.59 | 3354
Send. geperf DX51D+Z140 R3 T5 RdPrf Bolair 0,75 | Send. geperf DX51D+Z140 R3 T5 RdPrf Bolair 0,75 | Send. geperf DX51D+Z140 R3 T5 RdPrf Bolair 0,75 | Send. geperf DX51D+Z140 R3 T5 RdPrf Bolair 0,75 | 427 | <90 | 0.75 | 1.84 | 1.92 | V10_30_130_TC02226 | J15W_TC00010 | 10.04 | 11.92 | 16.59 | 3354
Sendzimir geperforeerd DX51D+Z140 R5 T8 | Sendzimir perforated DX51D+Z140 R5 T8 | Sendzimir perforation DX51D+Z140 R5 T8 | Feuerverzinkt Lochblech DX51D+Z140 R5 T8 | 428 | <90 | 2 | 3.75 | 2.17 | V12_30_130_TC02227 | J15W_TC00010 | 12.445 | 15.405 | 21.045 | 3354
|  |  |  | 429 | <90 | 0.75 | 1.84 | 1.92 | V10_30_130_TC02226 | J15W_TC00010 | 10.04 | 11.92 | 16.59 | 3354
Magnelis S250GD ZM310 Vencomatic | Magnelis S250GD ZM310 Vencomatic | Magnelis S250GD ZM310 Vencomatic | Magnelis S250GD ZM310 Vencomatic | 431 | <90 | 0.75 | 1.58 | 1.23 | V10_30_130_TC02226 | J15W_TC00010 | 9.22 | 10.625 | 15.77 | 3354
Magnelis S250GD ZM310 Vencomatic | Magnelis S250GD ZM310 Vencomatic | Magnelis S250GD ZM310 Vencomatic | Magnelis S250GD ZM310 Vencomatic | 431 | <90 | 1 | 1.94 | 1.26 | V10_30_130_TC02226 | J15W_TC00010 | 9.43 | 11.03 | 16.23 | 3354
Magnelis S250GD ZM310 Vencomatic | Magnelis S250GD ZM310 Vencomatic | Magnelis S250GD ZM310 Vencomatic | Magnelis S250GD ZM310 Vencomatic | 431 | <90 | 1.25 | 2.32 | 1.26 | V10_30_130_TC02226 | J15W_TC00010 | 9.62 | 11.41 | 16.67 | 3354
Magnelis S250GD ZM310 Vencomatic | Magnelis S250GD ZM310 Vencomatic | Magnelis S250GD ZM310 Vencomatic | Magnelis S250GD ZM310 Vencomatic | 431 | <90 | 1.5 | 2.71 | 1.28 | V10_30_130_TC02226 | J15W_TC00010 | 9.835 | 11.83 | 17.135 | 3354
Magnelis S250GD ZM310 Vencomatic | Magnelis S250GD ZM310 Vencomatic | Magnelis S250GD ZM310 Vencomatic | Magnelis S250GD ZM310 Vencomatic | 431 | <90 | 2 | 3.53 | 1.41 | V12_30_130_TC02227 | J15W_TC00010 | 11.575 | 14.045 | 20.175 | 3354
Magnelis S250GD ZM310 Vencomatic | Magnelis S250GD ZM310 Vencomatic | Magnelis S250GD ZM310 Vencomatic | Magnelis S250GD ZM310 Vencomatic | 431 | <90 | 2.5 | 4.4 | 1.71 | V16_30_130_TC02228 | J15W_TC00010 | 14.71 | 17.765 | 23.41 | 3354
Magnelis S250GD ZM310 Vencomatic | Magnelis S250GD ZM310 Vencomatic | Magnelis S250GD ZM310 Vencomatic | Magnelis S250GD ZM310 Vencomatic | 431 | <90 | 3 | 5.48 | 2.75 | V24_30_90_G1546379 | J10W_G1549190 | 20.69 | 24.805 | 32.99 | 3354
Sendzimir St250+Z275 Vencomatic | Sendzimir St250+Z275 Vencomatic | Sendzimir St250+Z275 Vencomatic | Sendzimir St250+Z275 Vencomatic | 432 | <90 | 1 | 2.18 | 1.9 | V10_30_130_TC02226 | J15W_TC00010 | 10.19 | 12.23 | 16.99 | 3354
Sendzimir St250+Z275 Vencomatic | Sendzimir St250+Z275 Vencomatic | Sendzimir St250+Z275 Vencomatic | Sendzimir St250+Z275 Vencomatic | 432 | <90 | 1.25 | 2.54 | 1.89 | V10_30_130_TC02226 | J15W_TC00010 | 10.36 | 12.575 | 17.41 | 3354
Sendzimir St250+Z275 Vencomatic | Sendzimir St250+Z275 Vencomatic | Sendzimir St250+Z275 Vencomatic | Sendzimir St250+Z275 Vencomatic | 432 | <90 | 1.5 | 2.9 | 1.87 | V10_30_130_TC02226 | J15W_TC00010 | 10.52 | 12.905 | 17.82 | 3354
Sendzimir St250+Z275 Vencomatic | Sendzimir St250+Z275 Vencomatic | Sendzimir St250+Z275 Vencomatic | Sendzimir St250+Z275 Vencomatic | 432 | <90 | 2 | 3.75 | 2.17 | V12_30_130_TC02227 | J15W_TC00010 | 12.445 | 15.405 | 21.045 | 3354
Sendzimir St250+Z275 Vencomatic | Sendzimir St250+Z275 Vencomatic | Sendzimir St250+Z275 Vencomatic | Sendzimir St250+Z275 Vencomatic | 432 | <90 | 2.5 | 4.73 | 2.83 | V16_30_130_TC02228 | J15W_TC00010 | 15.995 | 19.775 | 24.695 | 3354
Sendzimir St250+Z275 Vencomatic | Sendzimir St250+Z275 Vencomatic | Sendzimir St250+Z275 Vencomatic | Sendzimir St250+Z275 Vencomatic | 432 | <90 | 3 | 6.02 | 4.35 | V24_30_90_G1546379 | J10W_G1549190 | 22.56 | 27.745 | 34.86 | 3354
S280GD+Z275 gelakt RAL7016 1zF | S280GD+Z275 prepainted RAL7016 1zF | Prepeint poly galv S280GD+Z275 RAL7016 1zF | S280GD+Z275 beschichtet RAL7016 1zF | 498 | <90 | 2 | 3.75 | 2.17 | V12_30_130_TC02227 | J15W_TC00010 | 12.445 | 15.405 | 21.045 | 3354
RVS304L KGW finish 2B | AISI304L 2B | Tôle inox 304/304L làf finish 2B | 1.4301 / 1.4307 - V2A finish 2B | 101 | >90 | 5 | 10.28 | 7.61 | V40_60_90_G1546095 | J15W_TC00010 | 29.14 | 38.085 | 43.75 | 3354
RVS304L KGW finish 2B | AISI304L 2B | Tôle inox 304/304L làf finish 2B | 1.4301 / 1.4307 - V2A finish 2B | 101 | >90 | 6 | 13.36 | 11.73 | V60_60_90_TP01024 | J15W_TC00010 | 41.68 | 54.225 | 62.91 | 3354
RVS304L KGW finish 2B | AISI304L 2B | Tôle inox 304/304L làf finish 2B | 1.4301 / 1.4307 - V2A finish 2B | 101 | >90 | 8 | 16.19 | 11.64 | V60_60_90_TP01024 | J10W_TP01220 | 43.095 | 57.01 | 66.235 | 2477
RVS304L KGW K240 1zf | AI304L 240 grit 1s coated | Tôle inox 304L làf gr320 1f | 1.4301/1.4307 - V2A K240 1sF | 102 | >90 | 5 | 10.33 | 7.8 | V40_60_90_G1546095 | J15W_TC00010 | 29.165 | 38.23 | 43.965 | 3354
RVS304L KGW finish 2B 1zf | AISI304L 2B 1s coated | Tôle inox 304/304L làf finish 2B 1mm 1f | 1.4301---1.4307 - V2A finish 2B 1sF | 103 | >90 | 5 | 10.28 | 7.61 | V40_60_90_G1546095 | J15W_TC00010 | 29.14 | 38.085 | 43.75 | 3354
RVS304L KGW geborsteld 1zf | AISI304L brushed 1s coated | Tôle inox 304/304L làf bross 1f 1mm | 1.4301 / 1.4307 - V2A gebürstet 1sF | 104 | >90 | 6 | 13.36 | 11.73 | V60_60_90_TP01024 | J15W_TC00010 | 41.68 | 54.225 | 62.91 | 3354
RVS304L KGW K320 1zf | AI304L 320 grit 1s coated | Tôle inox 304L làf gr320 1f | 1.4301/1.4307 V2A K320 1sF | 105 | >90 | 5 | 10.28 | 7.61 | V40_60_90_G1546095 | J15W_TC00010 | 29.14 | 38.085 | 43.75 | 3354
RVS304L WGW finish 1D | AISI304L 1D | Tôle inox 304/304L làc finish 1D | 1.4301 / 1.4307 - V2A finish 1D | 108 | >90 | 5 | 10.28 | 7.61 | V40_60_90_G1546095 | J15W_TC00010 | 29.14 | 38.085 | 43.75 | 3354
RVS304L WGW finish 1D | AISI304L 1D | Tôle inox 304/304L làc finish 1D | 1.4301 / 1.4307 - V2A finish 1D | 108 | >90 | 6 | 13.36 | 11.73 | V60_60_90_TP01024 | J15W_TC00010 | 41.68 | 54.225 | 62.91 | 3354
RVS304L WGW finish 1D | AISI304L 1D | Tôle inox 304/304L làc finish 1D | 1.4301 / 1.4307 - V2A finish 1D | 108 | >90 | 8 | 16.54 | 11.64 | V60_60_90_TP01024 | J10W_TP01220 | 43.27 | 57.36 | 66.41 | 2477
RVS316L KGW finish 2B | AISI316L 2B | Tôle inox 316/316L làf finish 2B | 1.4401 / 1.4404 - V4A finish 2B | 111 | >90 | 5 | 10.13 | 7.3 | V40_60_90_G1546095 | J15W_TC00010 | 29.065 | 37.78 | 43.365 | 3354
RVS316L KGW finish 2B | AISI316L 2B | Tôle inox 316/316L làf finish 2B | 1.4401 / 1.4404 - V4A finish 2B | 111 | >90 | 6 | 12.99 | 10.88 | V60_60_90_TP01024 | J15W_TC00010 | 41.495 | 53.43 | 61.875 | 3354
RVS316L KGW finish 2B | AISI316L 2B | Tôle inox 316/316L làf finish 2B | 1.4401 / 1.4404 - V4A finish 2B | 111 | >90 | 8 | 16 | 11.22 | V60_60_90_TP01024 | J10W_TP01220 | 43 | 56.61 | 65.72 | 2472
RVS316L WGW finish 1D | AISI316L 1D | Tôle inox 316L làc finish 1D | 1.4401 / 1.4404 V4A finish 1D | 118 | >90 | 5 | 10.13 | 7.3 | V40_60_90_G1546095 | J15W_TC00010 | 29.065 | 37.78 | 43.365 | 3354
RVS316L WGW finish 1D | AISI316L 1D | Tôle inox 316L làc finish 1D | 1.4401 / 1.4404 V4A finish 1D | 118 | >90 | 6 | 12.99 | 10.88 | V60_60_90_TP01024 | J15W_TC00010 | 41.495 | 53.43 | 61.875 | 3354
RVS316L WGW finish 1D | AISI316L 1D | Tôle inox 316L làc finish 1D | 1.4401 / 1.4404 V4A finish 1D | 118 | >90 | 8 | 16 | 11.22 | V60_60_90_TP01024 | J10W_TP01220 | 43 | 56.61 | 65.72 | 2472
1.4539 finish 2E | 1.4539 finish 2E | 1.4539 finish 2E | 1.4539 finish 2E | 119 | >90 | 5 | 10.28 | 7.61 | V40_60_90_G1546095 | J15W_TC00010 | 29.14 | 38.085 | 43.75 | 3354
1.4539 finish 2E | 1.4539 finish 2E | 1.4539 finish 2E | 1.4539 finish 2E | 119 | >90 | 8 | 16.19 | 11.64 | V60_60_90_TP01024 | J10W_TP01220 | 43.095 | 57.01 | 66.235 | 3354
RVS 1.4003 KGW finish 2B 2 | AISI 1.4003 2B |  | 1.4003 finish 2B | 141 | >90 | 5 | 9.06 | 4.15 | V40_60_90_G1546095 | J15W_TC00010 | 28.53 | 35.135 | 39.68 | 3354
1.4828 wgw finish 1D | 1.4828 wgw finish 1D | 1.4828 wgw finish 1D | 1.4828 wgw finish 1D | 145 | >90 | 5 | 10.11 | 7.29 | V40_60_90_G1546095 | J15W_TC00010 | 29.055 | 37.755 | 43.345 | 3354
1.4828 wgw finish 1D | 1.4828 wgw finish 1D | 1.4828 wgw finish 1D | 1.4828 wgw finish 1D | 145 | >90 | 6 | 12.97 | 10.88 | V60_60_90_TP01024 | J15W_TC00010 | 41.485 | 53.41 | 61.865 | 3354
1.4828 wgw finish 1D | 1.4828 wgw finish 1D | 1.4828 wgw finish 1D | 1.4828 wgw finish 1D | 145 | >90 | 8 | 15.99 | 11.22 | V60_60_90_TP01024 | J10W_TP01220 | 42.995 | 56.6 | 65.715 | 3354
RVS316Ti KGW finish 2B |  |  |  | 161 | >90 | 5 | 10.13 | 7.3 | V40_60_90_G1546095 | J15W_TC00010 | 29.065 | 37.78 | 43.365 | 3354
RVS316Ti WGW finish 1D | AISI316Ti hot rolled finish 1D | Inox 316Ti làc finish 1D | 1.4571 V4A finish 1D | 168 | >90 | 6 | 12.99 | 10.88 | V60_60_90_TP01024 | J15W_TC00010 | 41.495 | 53.43 | 61.875 | 3354
RVS316Ti WGW finish 1D | AISI316Ti hot rolled finish 1D | Inox 316Ti làc finish 1D | 1.4571 V4A finish 1D | 168 | >90 | 8 | 16 | 11.22 | V60_60_90_TP01024 | J10W_TP01220 | 43 | 56.61 | 65.72 | 3354
1.4541 | 1.4541 | 1.4541 | 1.4541 | 171 | >90 | 5 | 10.13 | 7.3 | V40_60_90_G1546095 | J15W_TC00010 | 29.065 | 37.78 | 43.365 | 3354
1.4541 | 1.4541 | 1.4541 | 1.4541 | 171 | >90 | 6 | 12.99 | 10.88 | V60_60_90_TP01024 | J15W_TC00010 | 41.495 | 53.43 | 61.875 | 3354
1.4541 | 1.4541 | 1.4541 | 1.4541 | 171 | >90 | 8 | 16 | 11.22 | V60_60_90_TP01024 | J10W_TP01220 | 43 | 56.61 | 65.72 | 2472
RVS310/314 1.4841 | 1.4841 | 1.4841 | 1.4841 | 172 | >90 | 5 | 10.11 | 7.29 | V40_60_90_G1546095 | J15W_TC00010 | 29.055 | 37.755 | 43.345 | 3354
RVS310/314 1.4841 | 1.4841 | 1.4841 | 1.4841 | 172 | >90 | 6 | 12.97 | 10.88 | V60_60_90_TP01024 | J15W_TC00010 | 41.485 | 53.41 | 61.865 | 3354
Duplex 1.4462/UNS S31803 1D | Duplex 1.4462/UNS S31803 1D | Duplex 1.4462/UNS S31803 1D | Duplex 1.4462/UNS S31803 1D | 178 | >90 | 6 | 11.58 | 7.22 | V40_60_90_G1546095 | J15W_TC00010 | 29.79 | 39.19 | 45.01 | 3354
Duplex 1.4462/UNS S31803 1D | Duplex 1.4462/UNS S31803 1D | Duplex 1.4462/UNS S31803 1D | Duplex 1.4462/UNS S31803 1D | 178 | >90 | 8 | 15.99 | 11.22 | V60_60_90_TP01024 | J10W_TP01220 | 42.995 | 56.6 | 65.715 | 2472
RVS316L KGW finish 2B 1mm - G&D | AISI316L 2B 1mm - G&D | Tôle inox 316L làf finish 2B 1mm - G&D | 1.4401/1.4404 - V4A finish 2B 1mm - G&D | 197 | >90 | 5 | 10.13 | 7.3 | V40_60_90_G1546095 | J15W_TC00010 | 29.065 | 37.78 | 43.365 | 3354
WGW S235JR geb. geolied | HRS 14 HR pickled & oiled |  | 1.0038 S235JR geb. + geölt | 202 | >90 | 5 | 8.55 | 2.45 | V30_60_90_G1544073 | J15W_TC00010 | 22.275 | 27.775 | 32.725 | 3354
WGW S235JR geb. geolied | HRS 14 HR pickled & oiled |  | 1.0038 S235JR geb. + geölt | 202 | >90 | 6 | 10.32 | 3.17 | V40_60_90_G1546095 | J15W_TC00010 | 29.16 | 35.905 | 40.33 | 3354
WGW S235JR geb. geolied | HRS 14 HR pickled & oiled |  | 1.0038 S235JR geb. + geölt | 202 | >90 | 8 | 14.46 | 6.96 | V60_60_90_TP01024 | J10W_TP01220 | 42.23 | 52.94 | 60.69 | 3459
WGW S235JR geb. geolied | HRS 14 HR pickled & oiled |  | 1.0038 S235JR geb. + geölt | 202 | >90 | 10 | 17.57 | 6.93 | V60_60_90_TP01024 | J10W_TP01220 | 43.785 | 56.035 | 64.215 | 2340
WGW S420MC geb. geolied | HRS 50F45 pickled & oiled | S420MC décapée et huilée | S420MC geb.+ geölt | 203 | >90 | 5 | 8.66 | 2.83 | V40_60_90_G1546095 | J15W_TC00010 | 28.33 | 34.075 | 38.16 | 3354
WGW S420MC geb. geolied | HRS 50F45 pickled & oiled | S420MC décapée et huilée | S420MC geb.+ geölt | 203 | >90 | 6 | 10.69 | 4.45 | V60_60_90_TP01024 | J15W_TC00010 | 40.345 | 47.915 | 54.295 | 3354
WGW S420MC geb. geolied | HRS 50F45 pickled & oiled | S420MC décapée et huilée | S420MC geb.+ geölt | 203 | >90 | 8 | 14.32 | 6.48 | V60_60_90_TP01024 | J10W_TP01220 | 42.16 | 52.56 | 60.14 | 2638
Ympress 250C geb. geolied | Ympress 250C pickled & oiled | Tôle décapée làc Ympress 250C Laser 2mm | Ympress 250C geb.+ geölt | 204 | >90 | 5 | 9.14 | 4.55 | V40_60_90_G1546095 | J15W_TC00010 | 28.57 | 35.415 | 40.12 | 3354
Ympress 250C geb. geolied | Ympress 250C pickled & oiled | Tôle décapée làc Ympress 250C Laser 2mm | Ympress 250C geb.+ geölt | 204 | >90 | 6 | 10.61 | 4.3 | V40_60_90_G1546095 | J15W_TC00010 | 29.305 | 36.76 | 41.605 | 3354
Ympress 250C geb. geolied | Ympress 250C pickled & oiled | Tôle décapée làc Ympress 250C Laser 2mm | Ympress 250C geb.+ geölt | 204 | >90 | 8 | 14.77 | 7.86 | V60_60_90_TP01024 | J10W_TP01220 | 42.385 | 53.7 | 61.745 | 3374
WGW S235JR walsblauw | HRS 14 HR | Tôle laminée à chaud S235JR | 1.0038 S235JR walzblau | 205 | >90 | 5 | 9.16 | 4.64 | V40_60_90_G1546095 | J15W_TC00010 | 28.58 | 35.48 | 40.22 | 3354
WGW S235JR walsblauw | HRS 14 HR | Tôle laminée à chaud S235JR | 1.0038 S235JR walzblau | 205 | >90 | 6 | 10.63 | 4.37 | V40_60_90_G1546095 | J15W_TC00010 | 29.315 | 36.815 | 41.685 | 3354
WGW S235JR walsblauw | HRS 14 HR | Tôle laminée à chaud S235JR | 1.0038 S235JR walzblau | 205 | >90 | 8 | 14.81 | 7.97 | V60_60_90_TP01024 | J10W_TP01220 | 42.405 | 53.795 | 61.875 | 3459
WGW S355MC walsblauw | HRS 46F40 |  | 1.0976 S355MC walzblau | 206 | >90 | 5 | 8.91 | 3.75 | V40_60_90_G1546095 | J15W_TC00010 | 28.455 | 34.785 | 39.205 | 3354
WGW S355MC walsblauw | HRS 46F40 |  | 1.0976 S355MC walzblau | 206 | >90 | 6 | 10.48 | 3.81 | V40_60_90_G1546095 | R10W_G1544357 | 29.24 | 36.385 | 41.05 | 3354
WGW S355MC walsblauw | HRS 46F40 |  | 1.0976 S355MC walzblau | 206 | >90 | 8 | 14.53 | 7.15 | V60_60_90_TP01024 | J10W_TP01220 | 42.265 | 53.105 | 60.915 | 2792
WGW S700MC walsblauw | HRS 75F70 |  | S700MC walzblau | 207 | >90 | 4 | 7 | 2.42 | V40_60_90_G1546095 | J15W_TC00010 | 27.5 | 32.21 | 35.92 | 3354
WGW S700MC walsblauw | HRS 75F70 |  | S700MC walzblau | 207 | >90 | 5 | 9.03 | 3.87 | V60_60_90_TP01024 | R10W_G1544357 | 39.515 | 45.965 | 51.885 | 3354
WGW S700MC walsblauw | HRS 75F70 |  | S700MC walzblau | 207 | >90 | 6 | 10.52 | 3.73 | V60_60_90_TP01024 | R10W_G1544357 | 40.26 | 47.385 | 53.49 | 3354
WGW S355MC gebeitst geolied | HRS 46F40 pickled & oiled | Tôle décapée làc S355MC huilée | 1.0976 S355MC geb. + geölt | 208 | >90 | 4 | 7.07 | 2.84 | V30_60_90_G1544073 | J15W_TC00010 | 21.535 | 26.49 | 31.375 | 3354
WGW S355MC gebeitst geolied | HRS 46F40 pickled & oiled | Tôle décapée làc S355MC huilée | 1.0976 S355MC geb. + geölt | 208 | >90 | 5 | 8.91 | 3.75 | V40_60_90_G1546095 | J15W_TC00010 | 28.455 | 34.785 | 39.205 | 3354
WGW S355MC gebeitst geolied | HRS 46F40 pickled & oiled | Tôle décapée làc S355MC huilée | 1.0976 S355MC geb. + geölt | 208 | >90 | 6 | 10.41 | 3.54 | V40_60_90_G1546095 | J15W_TC00010 | 29.205 | 36.18 | 40.745 | 3354
WGW S355MC gebeitst geolied | HRS 46F40 pickled & oiled | Tôle décapée làc S355MC huilée | 1.0976 S355MC geb. + geölt | 208 | >90 | 8 | 14.53 | 7.15 | V60_60_90_TP01024 | J10W_TP01220 | 42.265 | 53.105 | 60.915 | 2785
KGW CorTen A | CorTen A | Tôle làc CorTen A | 1.8946 CorTen A | 210 | >90 | 4 | 7.07 | 2.84 | V30_60_90_G1544073 | J15W_TC00010 | 21.535 | 26.49 | 29.375 | 3354
KGW CorTen A | CorTen A | Tôle làc CorTen A | 1.8946 CorTen A | 210 | >90 | 5 | 8.91 | 3.75 | V40_60_90_G1546095 | J15W_TC00010 | 28.455 | 34.785 | 39.205 | 3354
KGW CorTen A | CorTen A | Tôle làc CorTen A | 1.8946 CorTen A | 210 | >90 | 6 | 10.48 | 3.81 | V40_60_90_G1546095 | R10W_G1544357 | 29.24 | 36.385 | 41.05 | 3354
Slijtvast staal RAEX 400 | Wear resistant steel RAEX 400 | Tôle làc 400 Hb résistant à l'abrasion | Verschleissfester Stahl RAEX 400 | 211 | >90 | 4 | 7.71 | 4.01 | V60_60_90_TP01024 | R10W_G1544357 | 38.855 | 44.715 | 50.365 | 3354
Slijtvast staal RAEX 400 | Wear resistant steel RAEX 400 | Tôle làc 400 Hb résistant à l'abrasion | Verschleissfester Stahl RAEX 400 | 211 | >90 | 5 | 9.13 | 3.88 | V60_60_90_TP01024 | R10W_G1544357 | 39.565 | 46.07 | 51.945 | 3354
WGW CorTen B | CorTen B | CorTen B | CorTen B 1.8965 | 218 | >90 | 4 | 7.07 | 2.84 | V30_60_90_G1544073 | J15W_TC00010 | 21.535 | 26.49 | 29.375 | 3354
WGW CorTen B | CorTen B | CorTen B | CorTen B 1.8965 | 218 | >90 | 5 | 8.91 | 3.75 | V40_60_90_G1546095 | J15W_TC00010 | 28.455 | 34.785 | 39.205 | 3354
WGW CorTen B | CorTen B | CorTen B | CorTen B 1.8965 | 218 | >90 | 6 | 10.48 | 3.81 | V40_60_90_G1546095 | R10W_G1544357 | 29.24 | 36.385 | 41.05 | 3354
WGW CorTen B | CorTen B | CorTen B | CorTen B 1.8965 | 218 | >90 | 8 | 14.53 | 7.15 | V60_60_90_TP01024 | J10W_TP01220 | 42.265 | 53.105 | 60.915 | 2785
WGW S235JR gestraald SA 2,5 | HRS 14 HR shot blasted SA 2,5 | Tôle S235JR grenaillage SA 2,5 | 1.0038 S235JR gestrahlt SA 2,5 | 222 | >90 | 5 | 8.55 | 2.45 | V30_60_90_G1544073 | J15W_TC00010 | 22.275 | 27.775 | 32.725 | 3354
WGW S355MC gestraald | S355MC shot blasted | Tôle S355MC grenaillage | WGW S355MC gestrahlt | 223 | >90 | 4 | 7.07 | 2.84 | V30_60_90_G1544073 | J15W_TC00010 | 21.535 | 26.49 | 31.375 | 3354
WGW S355MC gestraald | S355MC shot blasted | Tôle S355MC grenaillage | WGW S355MC gestrahlt | 223 | >90 | 5 | 8.91 | 3.75 | V40_60_90_G1546095 | J15W_TC00010 | 28.455 | 34.785 | 39.205 | 3354
WGW S355MC gestraald | S355MC shot blasted | Tôle S355MC grenaillage | WGW S355MC gestrahlt | 223 | >90 | 8 | 14.53 | 7.15 | V60_60_90_TP01024 | J10W_TP01220 | 42.265 | 53.105 | 60.915 | 2792
WGW S700MC geb.geolied | HRS 75F70 pickled and oiled | Tôle làc S700MC décapée et huilée | S700MC gebeitzt geölt | 224 | >90 | 6 | 10.52 | 3.73 | V60_60_90_TP01024 | R10W_G1544357 | 40.26 | 47.385 | 53.49 | 3354
WGW S355J2+N | Hot rolled plate S355J2+N | Tôle làc S355J2+N | 1.0577 S355J2+N | 226 | >90 | 5 | 8.91 | 3.75 | V40_60_90_G1546095 | J15W_TC00010 | 28.455 | 34.785 | 39.205 | 3354
WGW S355J2+N | Hot rolled plate S355J2+N | Tôle làc S355J2+N | 1.0577 S355J2+N | 226 | >90 | 6 | 11.16 | 5.99 | V60_60_90_TP01024 | R10W_G1544357 | 40.58 | 49.155 | 56.07 | 3354
WGW S355J2+N | Hot rolled plate S355J2+N | Tôle làc S355J2+N | 1.0577 S355J2+N | 226 | >90 | 8 | 14.53 | 7.15 | V60_60_90_TP01024 | J10W_TP01220 | 42.265 | 53.105 | 60.915 | 3354
WGW S235JR Tranenplaat | Hot rolled teardrop plate S235JR | Tôle larmée laminée à chaud S235JR | Warmgewalztes Tränenblech S235JR | 227 | >90 | 8 | 14.46 | 6.96 | V60_60_90_TP01024 | J10W_TP01220 | 42.23 | 52.94 | 60.69 | 3354
TBL | TBL | TBL | TBL | 233 | >90 | 5 | 9 | 3.78 | V60_60_90_TP01024 | J15W_TC00010 | 39.5 | 45.89 | 51.78 | 3354
AlMg3 EN AW 5754 H111 |  |  |  | 301 | >90 | 5 | 8.92 | 3.81 | V30_60_90_G1544073 | J15W_TC00010 | 22.46 | 28.825 | 34.27 | 3354
AlMg3 EN AW 5754 H111 |  |  |  | 301 | >90 | 6 | 10.89 | 5.16 | V40_60_90_G1546095 | J15W_TC00010 | 29.445 | 37.47 | 42.605 | 3354
AlMg3 EN AW 5754 H111 |  |  |  | 301 | >90 | 8 | 14.89 | 8 | V60_60_90_TP01024 | J15W_TC00010 | 42.445 | 53.89 | 61.945 | 7383
AlMg3 EN AW 5754 H111 1zf | AlMg3 EN AW 5754 H111 1s coated |  | AlMg3 EN AW 5754 H111 1sF | 302 | >90 | 5 | 8.92 | 3.81 | V30_60_90_G1544073 | J15W_TC00010 | 22.46 | 28.825 | 34.27 | 3354
Al 99,5 EN AW 1050 H24 | AlMg3 EN AW 5754 H111 | Tôle Alu EN AW-1050A H14/H24 | AlMg3 EN AW 5754 H111 | 303 | >90 | 5 | 8.92 | 3.81 | V30_60_90_G1544073 | J15W_TC00010 | 22.46 | 28.825 | 34.27 | 3354
Al 99,5 EN AW 1050 H24 | AlMg3 EN AW 5754 H111 | Tôle Alu EN AW-1050A H14/H24 | AlMg3 EN AW 5754 H111 | 303 | >90 | 6 | 10.89 | 5.16 | V40_60_90_G1546095 | J15W_TC00010 | 29.445 | 37.47 | 42.605 | 3354
AlMg3 EN AW 5754 H12/H22 0,8 | AlMg3 EN AW 5754 H12/H22 0,8 | AlMg3 EN AW 5754 H12/H22 0,8 | AlMg3 EN AW 5754 H12/H22 0,8 | 306 | >90 | 5 | 8.92 | 3.81 | V30_60_90_G1544073 | J15W_TC00010 | 22.46 | 28.825 | 34.27 | 3354
ALMg4,5Mn EN AW 5083 H111 | ALMg4,5Mn EN AW 5083 H111 |  | ALMg4,5Mn EN AW 5083 H111 | 307 | >90 | 4 | 8.04 | 5.62 | V40_60_90_G1546095 | J15W_TC00010 | 28.02 | 34.85 | 40.64 | 3354
ALMg4,5Mn EN AW 5083 H111 | ALMg4,5Mn EN AW 5083 H111 |  | ALMg4,5Mn EN AW 5083 H111 | 307 | >90 | 5 | 9.45 | 5.41 | V40_60_90_G1546095 | J15W_TC00010 | 28.725 | 36.155 | 41.135 | 3354
ALMg4,5Mn EN AW 5083 H111 | ALMg4,5Mn EN AW 5083 H111 |  | ALMg4,5Mn EN AW 5083 H111 | 307 | >90 | 6 | 10.89 | 5.16 | V40_60_90_G1546095 | J15W_TC00010 | 29.445 | 37.47 | 42.605 | 3354
ALMg4,5Mn EN AW 5083 H111 | ALMg4,5Mn EN AW 5083 H111 |  | ALMg4,5Mn EN AW 5083 H111 | 307 | >90 | 8 | 14.89 | 8 | V60_60_90_TP01024 | J15W_TC00010 | 42.445 | 53.89 | 61.945 | 7383
AlMgSi1 EN AW 6082 T6/T651 | AlMgSi1 EN AW 6082 T6/T651 | AlMgSi1 EN AW 6082 T6/T651 | AlMgSi1 EN AW 6082 T6/T651 | 308 | >90 | 5 | 8.76 | 3.2 | V30_60_90_G1544073 | J15W_TC00010 | 22.38 | 28.36 | 33.58 | 3354
AlMgSi1 EN AW 6082 T6/T651 | AlMgSi1 EN AW 6082 T6/T651 | AlMgSi1 EN AW 6082 T6/T651 | AlMgSi1 EN AW 6082 T6/T651 | 308 | >90 | 6 | 10.63 | 4.27 | V40_60_90_G1546095 | J15W_TC00010 | 29.315 | 36.765 | 41.585 | 3354
AlMgSi1 EN AW 6082 T6/T651 | AlMgSi1 EN AW 6082 T6/T651 | AlMgSi1 EN AW 6082 T6/T651 | AlMgSi1 EN AW 6082 T6/T651 | 308 | >90 | 8 | 14.42 | 6.49 | V60_60_90_TP01024 | J15W_TC00010 | 42.21 | 52.665 | 60.2 | 7383
AlMg1 EN AW5005 H24/H34 | AlMg1 EN AW5005 H24/H34 | Tôle AlMg1 EN AW5005 H24/H34 | AlMg1 EN AW5005 H24/H34 | 312 | >90 | 5 | 8.92 | 3.81 | V30_60_90_G1544073 | J15W_TC00010 | 22.46 | 28.825 | 34.27 | 3354
AlMg1 EN AW5005 H14/H24 1zF | AlMg1 EN AW5005 H14/H24 1zf |  | AlMg1 EN AW5005 H14/H24 1zf | 398 | >90 | 5 | 8.92 | 3.81 | V30_60_90_G1544073 | J15W_TC00010 | 22.46 | 28.825 | 34.27 | 3354
Sendzimir DX51+Z275 | Sendzimir DX51+Z275-M-A-C | Sendzimir DX51+Z275-M-A-C | Sendzimir DX51+Z275-M-A-C | 401 | >90 | 5 | 9.05 | 4.37 | V30_60_90_G1544073 | J15W_TC00010 | 22.525 | 29.235 | 34.895 | 3354
Zincor St12 ZE25/25-03 | Zintec S12 ZE 25/25-03 | Tôle élezinq DC01+ZE25/25-A-P-C | DC01 Zincor ZE 25/25-03 | 402 | >90 | 5 | 9.05 | 4.37 | V30_60_90_G1544073 | J15W_TC00010 | 22.525 | 29.235 | 34.895 | 3354
Messing CuZn37 HH |  |  |  | 403 | >90 | 5 | 9.44 | 5.52 | V40_60_90_G1546095 | J15W_TC00010 | 28.72 | 36.2 | 41.24 | 3354
Koper Cu-DHP/R240 halfhard | Copper Cu-DHP/R240 half hard | Cuivre Cu-DHP/R240 demi-dur | Kupfer Cu-DHP/R240 halbhart | 404 | >90 | 5 | 8.91 | 3.89 | V30_60_90_G1544073 | J15W_TC00010 | 22.455 | 28.855 | 34.345 | 3354
Koper Cu-DHP/R240 halfhard | Copper Cu-DHP/R240 half hard | Cuivre Cu-DHP/R240 demi-dur | Kupfer Cu-DHP/R240 halbhart | 404 | >90 | 6 | 10.88 | 5.28 | V40_60_90_G1546095 | J15W_TC00010 | 29.44 | 37.52 | 42.72 | 3354
Magnelis S250GD ZM310 | Magnelis S250GD ZM310 | Magnelis S250GD ZM310 | Magnelis S250GD ZM310 | 406 | >90 | 5 | 8.83 | 3.51 | V40_60_90_G1546095 | J15W_TC00010 | 28.415 | 34.585 | 38.925 | 3354
Magnelis S250GD ZM310 | Magnelis S250GD ZM310 | Magnelis S250GD ZM310 | Magnelis S250GD ZM310 | 406 | >90 | 6 | 10.43 | 3.6 | V40_60_90_G1546095 | J10W_G1549190 | 29.215 | 36.23 | 40.815 | 3354
Magnelis S250GD ZM310 Vencomatic | Magnelis S250GD ZM310 Vencomatic | Magnelis S250GD ZM310 Vencomatic | Magnelis S250GD ZM310 Vencomatic | 431 | >90 | 4 | 7.35 | 3.69 | V40_60_90_G1546095 | J15W_TC00010 | 27.675 | 33.195 | 38.365 | 3354
RVS304L KGW finish 2B | AISI304L 2B | Tôle inox 304/304L làf finish 2B | 1.4301 / 1.4307 - V2A finish 2B | 101 | >90 | 0.5 | 1.34 | 1.5 | V08_78_130_TC02222 | J15W_TC00010 | 5.47 | 6.89 | 7.67 | 3354
RVS304L KGW finish 2B | AISI304L 2B | Tôle inox 304/304L làf finish 2B | 1.4301 / 1.4307 - V2A finish 2B | 101 | >90 | 0.8 | 1.77 | 1.54 | V08_78_130_TC02222 | J15W_TC00010 | 5.685 | 7.34 | 8.225 | 3354
RVS304L KGW finish 2B | AISI304L 2B | Tôle inox 304/304L làf finish 2B | 1.4301 / 1.4307 - V2A finish 2B | 101 | >90 | 1 | 2.06 | 1.54 | V08_78_130_TC02222 | J15W_TC00010 | 5.83 | 7.63 | 8.57 | 3354
RVS304L KGW finish 2B | AISI304L 2B | Tôle inox 304/304L làf finish 2B | 1.4301 / 1.4307 - V2A finish 2B | 101 | >90 | 1.25 | 2.43 | 1.54 | V08_78_130_TC02222 | J15W_TC00010 | 6.015 | 8 | 9.005 | 3354
RVS304L KGW finish 2B | AISI304L 2B | Tôle inox 304/304L làf finish 2B | 1.4301 / 1.4307 - V2A finish 2B | 101 | >90 | 1.5 | 2.92 | 1.87 | V10_78_130_TC02223 | J15W_TC00010 | 7.46 | 9.855 | 10.83 | 3354
RVS304L KGW finish 2B | AISI304L 2B | Tôle inox 304/304L làf finish 2B | 1.4301 / 1.4307 - V2A finish 2B | 101 | >90 | 2 | 3.78 | 2.17 | V12_78_130_TC02224 | J15W_TC00010 | 9.09 | 12.065 | 14.06 | 3354
RVS304L KGW finish 2B | AISI304L 2B | Tôle inox 304/304L làf finish 2B | 1.4301 / 1.4307 - V2A finish 2B | 101 | >90 | 2.5 | 4.78 | 2.86 | V16_78_130_TC02225 | J15W_TC00010 | 11.99 | 15.81 | 19.25 | 3354
RVS304L KGW finish 2B | AISI304L 2B | Tôle inox 304/304L làf finish 2B | 1.4301 / 1.4307 - V2A finish 2B | 101 | >90 | 3 | 5.82 | 3.67 | V20_78_90_G1543242 | J10W_G1549190 | 14.91 | 19.655 | 24.58 | 3354
RVS304L KGW finish 2B | AISI304L 2B | Tôle inox 304/304L làf finish 2B | 1.4301 / 1.4307 - V2A finish 2B | 101 | >90 | 4 | 7.56 | 4.36 | V24_78_90_G1545324 | J10W_G1549190 | 17.78 | 23.74 | 27.14 | 3354
RVS304L KGW finish 2B | AISI304L 2B | Tôle inox 304/304L làf finish 2B | 1.4301 / 1.4307 - V2A finish 2B | 101 | >90 | 10 | 20.42 | 14.95 | V80_78_130_TP00149 | J10W_TP01220 | 56.21 | 73.895 | 83.66 | 2115
RVS304L KGW K240 1zf | AI304L 240 grit 1s coated | Tôle inox 304L làf gr320 1f | 1.4301/1.4307 - V2A K240 1sF | 102 | >90 | 0.8 | 1.78 | 1.57 | V08_78_130_TC02222 | J15W_TC00010 | 5.69 | 7.365 | 8.26 | 3354
RVS304L KGW K240 1zf | AI304L 240 grit 1s coated | Tôle inox 304L làf gr320 1f | 1.4301/1.4307 - V2A K240 1sF | 102 | >90 | 1 | 2.07 | 1.58 | V08_78_130_TC02222 | J15W_TC00010 | 5.835 | 7.66 | 8.615 | 3354
RVS304L KGW K240 1zf | AI304L 240 grit 1s coated | Tôle inox 304L làf gr320 1f | 1.4301/1.4307 - V2A K240 1sF | 102 | >90 | 1.25 | 2.44 | 1.58 | V08_78_130_TC02222 | J15W_TC00010 | 6.02 | 8.03 | 9.05 | 3354
RVS304L KGW K240 1zf | AI304L 240 grit 1s coated | Tôle inox 304L làf gr320 1f | 1.4301/1.4307 - V2A K240 1sF | 102 | >90 | 1.5 | 2.93 | 1.91 | V10_78_130_TC02223 | J15W_TC00010 | 7.465 | 9.885 | 10.875 | 3354
RVS304L KGW K240 1zf | AI304L 240 grit 1s coated | Tôle inox 304L làf gr320 1f | 1.4301/1.4307 - V2A K240 1sF | 102 | >90 | 2 | 3.78 | 2.17 | V12_78_130_TC02224 | J15W_TC00010 | 9.09 | 12.065 | 14.06 | 3354
RVS304L KGW K240 1zf | AI304L 240 grit 1s coated | Tôle inox 304L làf gr320 1f | 1.4301/1.4307 - V2A K240 1sF | 102 | >90 | 2.5 | 4.8 | 2.94 | V16_78_130_TC02225 | J15W_TC00010 | 12 | 15.87 | 19.34 | 3354
RVS304L KGW K240 1zf | AI304L 240 grit 1s coated | Tôle inox 304L làf gr320 1f | 1.4301/1.4307 - V2A K240 1sF | 102 | >90 | 3 | 5.84 | 3.77 | V20_78_90_G1543242 | J10W_G1549190 | 14.92 | 19.725 | 24.69 | 3354
RVS304L KGW K240 1zf | AI304L 240 grit 1s coated | Tôle inox 304L làf gr320 1f | 1.4301/1.4307 - V2A K240 1sF | 102 | >90 | 4 | 7.6 | 4.48 | V24_78_90_G1545324 | J10W_G1549190 | 17.8 | 23.84 | 27.28 | 3354
RVS304L KGW K240 1zf | AI304L 240 grit 1s coated | Tôle inox 304L làf gr320 1f | 1.4301/1.4307 - V2A K240 1sF | 102 | >90 | 10 | 20.42 | 14.95 | V80_78_130_TP00149 | J10W_TP01220 | 56.21 | 73.895 | 83.66 | 2115
RVS304L KGW finish 2B 1zf | AISI304L 2B 1s coated | Tôle inox 304/304L làf finish 2B 1mm 1f | 1.4301---1.4307 - V2A finish 2B 1sF | 103 | >90 | 1 | 2.06 | 1.54 | V08_78_130_TC02222 | J15W_TC00010 | 5.83 | 7.63 | 8.57 | 3354
RVS304L KGW finish 2B 1zf | AISI304L 2B 1s coated | Tôle inox 304/304L làf finish 2B 1mm 1f | 1.4301---1.4307 - V2A finish 2B 1sF | 103 | >90 | 1.25 | 2.43 | 1.54 | V08_78_130_TC02222 | J15W_TC00010 | 6.015 | 8 | 9.005 | 3354
RVS304L KGW finish 2B 1zf | AISI304L 2B 1s coated | Tôle inox 304/304L làf finish 2B 1mm 1f | 1.4301---1.4307 - V2A finish 2B 1sF | 103 | >90 | 1.5 | 2.92 | 1.87 | V10_78_130_TC02223 | J15W_TC00010 | 7.46 | 9.855 | 10.83 | 3354
RVS304L KGW finish 2B 1zf | AISI304L 2B 1s coated | Tôle inox 304/304L làf finish 2B 1mm 1f | 1.4301---1.4307 - V2A finish 2B 1sF | 103 | >90 | 2 | 3.8 | 2.22 | V12_78_130_TC02224 | J15W_TC00010 | 9.1 | 12.11 | 14.12 | 3354
RVS304L KGW finish 2B 1zf | AISI304L 2B 1s coated | Tôle inox 304/304L làf finish 2B 1mm 1f | 1.4301---1.4307 - V2A finish 2B 1sF | 103 | >90 | 2.5 | 4.8 | 2.94 | V16_78_130_TC02225 | J15W_TC00010 | 12 | 15.87 | 19.34 | 3354
RVS304L KGW finish 2B 1zf | AISI304L 2B 1s coated | Tôle inox 304/304L làf finish 2B 1mm 1f | 1.4301---1.4307 - V2A finish 2B 1sF | 103 | >90 | 3 | 5.72 | 3.75 | V20_78_90_G1543242 | J10W_G1549190 | 14.86 | 19.595 | 24.61 | 3354
RVS304L KGW finish 2B 1zf | AISI304L 2B 1s coated | Tôle inox 304/304L làf finish 2B 1mm 1f | 1.4301---1.4307 - V2A finish 2B 1sF | 103 | >90 | 4 | 7.56 | 4.36 | V24_78_90_G1545324 | J10W_G1549190 | 17.78 | 23.74 | 27.14 | 3354
RVS304L KGW finish 2B 1zf | AISI304L 2B 1s coated | Tôle inox 304/304L làf finish 2B 1mm 1f | 1.4301---1.4307 - V2A finish 2B 1sF | 103 | >90 | 10 | 20.42 | 14.95 | V80_78_130_TP00149 | J10W_TP01220 | 56.21 | 73.895 | 83.66 | 2115
RVS304L KGW geborsteld 1zf | AISI304L brushed 1s coated | Tôle inox 304/304L làf bross 1f 1mm | 1.4301 / 1.4307 - V2A gebürstet 1sF | 104 | >90 | 1 | 2.06 | 1.54 | V08_78_130_TC02222 | J15W_TC00010 | 5.83 | 7.63 | 8.57 | 3354
RVS304L KGW geborsteld 1zf | AISI304L brushed 1s coated | Tôle inox 304/304L làf bross 1f 1mm | 1.4301 / 1.4307 - V2A gebürstet 1sF | 104 | >90 | 1.25 | 2.44 | 1.58 | V08_78_130_TC02222 | J15W_TC00010 | 6.02 | 8.03 | 9.05 | 3354
RVS304L KGW geborsteld 1zf | AISI304L brushed 1s coated | Tôle inox 304/304L làf bross 1f 1mm | 1.4301 / 1.4307 - V2A gebürstet 1sF | 104 | >90 | 1.5 | 2.92 | 1.87 | V10_78_130_TC02223 | J15W_TC00010 | 7.46 | 9.855 | 10.83 | 3354
RVS304L KGW geborsteld 1zf | AISI304L brushed 1s coated | Tôle inox 304/304L làf bross 1f 1mm | 1.4301 / 1.4307 - V2A gebürstet 1sF | 104 | >90 | 2 | 3.78 | 2.17 | V12_78_130_TC02224 | J15W_TC00010 | 9.09 | 12.065 | 14.06 | 3354
RVS304L KGW geborsteld 1zf | AISI304L brushed 1s coated | Tôle inox 304/304L làf bross 1f 1mm | 1.4301 / 1.4307 - V2A gebürstet 1sF | 104 | >90 | 2.5 | 4.8 | 2.94 | V16_78_130_TC02225 | J15W_TC00010 | 12 | 15.87 | 19.34 | 3354
RVS304L KGW geborsteld 1zf | AISI304L brushed 1s coated | Tôle inox 304/304L làf bross 1f 1mm | 1.4301 / 1.4307 - V2A gebürstet 1sF | 104 | >90 | 3 | 5.82 | 3.67 | V20_78_90_G1543242 | J10W_G1549190 | 14.91 | 19.655 | 24.58 | 3354
RVS304L KGW geborsteld 1zf | AISI304L brushed 1s coated | Tôle inox 304/304L làf bross 1f 1mm | 1.4301 / 1.4307 - V2A gebürstet 1sF | 104 | >90 | 4 | 7.56 | 4.36 | V24_78_90_G1545324 | J10W_G1549190 | 17.78 | 23.74 | 27.14 | 3354
RVS304L KGW geborsteld 1zf | AISI304L brushed 1s coated | Tôle inox 304/304L làf bross 1f 1mm | 1.4301 / 1.4307 - V2A gebürstet 1sF | 104 | >90 | 10 | 20.42 | 14.95 | V80_78_130_TP00149 | J10W_TP01220 | 56.21 | 73.895 | 83.66 | 2115
RVS304L KGW K320 1zf | AI304L 320 grit 1s coated | Tôle inox 304L làf gr320 1f | 1.4301/1.4307 V2A K320 1sF | 105 | >90 | 0.8 | 1.77 | 1.54 | V08_78_130_TC02222 | J15W_TC00010 | 5.685 | 7.34 | 8.225 | 3354
RVS304L KGW K320 1zf | AI304L 320 grit 1s coated | Tôle inox 304L làf gr320 1f | 1.4301/1.4307 V2A K320 1sF | 105 | >90 | 1 | 2.06 | 1.54 | V08_78_130_TC02222 | J15W_TC00010 | 5.83 | 7.63 | 8.57 | 3354
RVS304L KGW K320 1zf | AI304L 320 grit 1s coated | Tôle inox 304L làf gr320 1f | 1.4301/1.4307 V2A K320 1sF | 105 | >90 | 1.2 | 2.35 | 1.54 | V08_78_130_TC02222 | J15W_TC00010 | 5.975 | 7.92 | 8.915 | 3354
RVS304L KGW K320 1zf | AI304L 320 grit 1s coated | Tôle inox 304L làf gr320 1f | 1.4301/1.4307 V2A K320 1sF | 105 | >90 | 1.25 | 2.43 | 1.54 | V08_78_130_TC02222 | J15W_TC00010 | 6.015 | 8 | 9.005 | 3354
RVS304L KGW K320 1zf | AI304L 320 grit 1s coated | Tôle inox 304L làf gr320 1f | 1.4301/1.4307 V2A K320 1sF | 105 | >90 | 1.5 | 2.92 | 1.87 | V10_78_130_TC02223 | J15W_TC00010 | 7.46 | 9.855 | 10.83 | 3354
RVS304L KGW K320 1zf | AI304L 320 grit 1s coated | Tôle inox 304L làf gr320 1f | 1.4301/1.4307 V2A K320 1sF | 105 | >90 | 2 | 3.8 | 2.22 | V12_78_130_TC02224 | J15W_TC00010 | 9.1 | 12.11 | 14.12 | 3354
RVS304L KGW K320 1zf | AI304L 320 grit 1s coated | Tôle inox 304L làf gr320 1f | 1.4301/1.4307 V2A K320 1sF | 105 | >90 | 2.5 | 4.78 | 2.86 | V16_78_130_TC02225 | J15W_TC00010 | 11.99 | 15.81 | 19.25 | 3354
RVS304L KGW K320 1zf | AI304L 320 grit 1s coated | Tôle inox 304L làf gr320 1f | 1.4301/1.4307 V2A K320 1sF | 105 | >90 | 3 | 5.72 | 3.75 | V20_78_90_G1543242 | J10W_G1549190 | 14.86 | 19.595 | 24.61 | 3354
RVS304L KGW K320 1zf | AI304L 320 grit 1s coated | Tôle inox 304L làf gr320 1f | 1.4301/1.4307 V2A K320 1sF | 105 | >90 | 4 | 7.5 | 4.48 | V24_78_90_G1545324 | J10W_G1549190 | 17.75 | 23.74 | 27.23 | 3354
RVS304L KGW K320 1zf | AI304L 320 grit 1s coated | Tôle inox 304L làf gr320 1f | 1.4301/1.4307 V2A K320 1sF | 105 | >90 | 10 | 20.42 | 14.95 | V80_78_130_TP00149 | J10W_TP01220 | 56.21 | 73.895 | 83.66 | 2115
RVS304L KGW finish BA 1zf | Stainless steel 304L finish BA laser film | Acier inoxydable 304L finition BA film | 1.4301/1.4307 finish 2R 1sf | 106 | >90 | 1 | 2.06 | 1.54 | V08_78_130_TC02222 | J15W_TC00010 | 5.83 | 7.63 | 8.57 | 3354
RVS304L KGW finish BA 1zf | Stainless steel 304L finish BA laser film | Acier inoxydable 304L finition BA film | 1.4301/1.4307 finish 2R 1sf | 106 | >90 | 1.25 | 2.44 | 1.58 | V08_78_130_TC02222 | J15W_TC00010 | 6.02 | 8.03 | 9.05 | 3354
RVS304L KGW finish BA 1zf | Stainless steel 304L finish BA laser film | Acier inoxydable 304L finition BA film | 1.4301/1.4307 finish 2R 1sf | 106 | >90 | 1.5 | 2.93 | 1.91 | V10_78_130_TC02223 | J15W_TC00010 | 7.465 | 9.885 | 10.875 | 3354
RVS304L KGW finish BA 1zf | Stainless steel 304L finish BA laser film | Acier inoxydable 304L finition BA film | 1.4301/1.4307 finish 2R 1sf | 106 | >90 | 2 | 3.8 | 2.23 | V12_78_130_TC02224 | J15W_TC00010 | 9.1 | 12.115 | 14.13 | 3354
RVS304L KGW finish BA 1zf | Stainless steel 304L finish BA laser film | Acier inoxydable 304L finition BA film | 1.4301/1.4307 finish 2R 1sf | 106 | >90 | 2.5 | 4.78 | 2.86 | V16_78_130_TC02225 | J15W_TC00010 | 11.99 | 15.81 | 19.25 | 3354
RVS304L KGW finish BA 1zf | Stainless steel 304L finish BA laser film | Acier inoxydable 304L finition BA film | 1.4301/1.4307 finish 2R 1sf | 106 | >90 | 3 | 5.82 | 3.67 | V20_78_90_G1543242 | J10W_G1549190 | 14.91 | 19.655 | 24.58 | 3354
RVS304L KGW finish BA 1zf | Stainless steel 304L finish BA laser film | Acier inoxydable 304L finition BA film | 1.4301/1.4307 finish 2R 1sf | 106 | >90 | 4 | 7.6 | 4.48 | V24_78_90_G1545324 | J10W_G1549190 | 17.8 | 23.84 | 27.28 | 3354
RVS304L KGW finish BA 1zf | Stainless steel 304L finish BA laser film | Acier inoxydable 304L finition BA film | 1.4301/1.4307 finish 2R 1sf | 106 | >90 | 10 | 20.42 | 14.95 | V80_78_130_TP00149 | J10W_TP01220 | 56.21 | 73.895 | 83.66 | 2115
RVS304 KGW 2z duplo | AISI304 2s Duplo |  | 1.4301 / 1.4307 - V2A 2s Duplo 1sF | 107 | >90 | 1 | 2.07 | 1.58 | V08_78_130_TC02222 | J15W_TC00010 | 5.835 | 7.66 | 8.615 | 3354
RVS304 KGW 2z duplo | AISI304 2s Duplo |  | 1.4301 / 1.4307 - V2A 2s Duplo 1sF | 107 | >90 | 1.5 | 2.93 | 1.91 | V10_78_130_TC02223 | J15W_TC00010 | 7.465 | 9.885 | 10.875 | 3354
RVS304 KGW 2z duplo | AISI304 2s Duplo |  | 1.4301 / 1.4307 - V2A 2s Duplo 1sF | 107 | >90 | 2 | 3.8 | 2.23 | V12_78_130_TC02224 | J15W_TC00010 | 9.1 | 12.115 | 14.13 | 3354
RVS304 KGW 2z duplo | AISI304 2s Duplo |  | 1.4301 / 1.4307 - V2A 2s Duplo 1sF | 107 | >90 | 3 | 5.84 | 3.77 | V20_78_90_G1543242 | J10W_G1549190 | 14.92 | 19.725 | 24.69 | 3354
RVS304 KGW 2z duplo | AISI304 2s Duplo |  | 1.4301 / 1.4307 - V2A 2s Duplo 1sF | 107 | >90 | 10 | 20.42 | 14.95 | V80_78_130_TP00149 | J10W_TP01220 | 56.21 | 73.895 | 83.66 | 2115
RVS304L WGW finish 1D | AISI304L 1D | Tôle inox 304/304L làc finish 1D | 1.4301 / 1.4307 - V2A finish 1D | 108 | >90 | 4 | 7.6 | 4.48 | V24_78_90_G1545324 | J10W_G1549190 | 17.8 | 23.84 | 27.28 | 3354
RVS304L WGW finish 1D | AISI304L 1D | Tôle inox 304/304L làc finish 1D | 1.4301 / 1.4307 - V2A finish 1D | 108 | >90 | 10 | 20.42 | 14.95 | V80_78_130_TP00149 | J10W_TP01220 | 56.21 | 73.895 | 83.66 | 2115
RVS304L WGW finish 1D | AISI304L 1D | Tôle inox 304/304L làc finish 1D | 1.4301 / 1.4307 - V2A finish 1D | 108 | >90 | 12 | 23.23 | 14.52 | V80_78_130_TP00149 | J10W_TP01220 | 57.615 | 76.49 | 86.635 | 2115
RVS304L KGW 2z K320 1zf | AISI304L 2s 320 grid 1s coated |  | 1.4301 / 1.4307 - V2A 2s K320Si 1sF | 109 | >90 | 1 | 2.07 | 1.58 | V08_78_130_TC02222 | J15W_TC00010 | 5.835 | 7.66 | 8.615 | 3354
RVS304L KGW 2z K320 1zf | AISI304L 2s 320 grid 1s coated |  | 1.4301 / 1.4307 - V2A 2s K320Si 1sF | 109 | >90 | 1.5 | 2.93 | 1.91 | V10_78_130_TC02223 | J15W_TC00010 | 7.465 | 9.885 | 10.875 | 3354
RVS304L KGW 2z K320 1zf | AISI304L 2s 320 grid 1s coated |  | 1.4301 / 1.4307 - V2A 2s K320Si 1sF | 109 | >90 | 2 | 3.8 | 2.23 | V12_78_130_TC02224 | J15W_TC00010 | 9.1 | 12.115 | 14.13 | 3354
RVS304L KGW 2z K320 1zf | AISI304L 2s 320 grid 1s coated |  | 1.4301 / 1.4307 - V2A 2s K320Si 1sF | 109 | >90 | 3 | 5.84 | 3.77 | V20_78_90_G1543242 | J10W_G1549190 | 14.92 | 19.725 | 24.69 | 3354
RVS304L KGW 2z K320 1zf | AISI304L 2s 320 grid 1s coated |  | 1.4301 / 1.4307 - V2A 2s K320Si 1sF | 109 | >90 | 10 | 20.42 | 14.95 | V80_78_130_TP00149 | J10W_TP01220 | 56.21 | 73.895 | 83.66 | 2115
RVS316L KGW finish 2B | AISI316L 2B | Tôle inox 316/316L làf finish 2B | 1.4401 / 1.4404 - V4A finish 2B | 111 | >90 | 0.6 | 1.18 | 1.09 | V04_30_90_TC00073 | J15W_TC00010 | 3.39 | 4.525 | 6.28 | 3354
RVS316L KGW finish 2B | AISI316L 2B | Tôle inox 316/316L làf finish 2B | 1.4401 / 1.4404 - V4A finish 2B | 111 | >90 | 1 | 2.03 | 1.49 | V08_78_130_TC02222 | J15W_TC00010 | 5.815 | 7.575 | 8.505 | 3354
RVS316L KGW finish 2B | AISI316L 2B | Tôle inox 316/316L làf finish 2B | 1.4401 / 1.4404 - V4A finish 2B | 111 | >90 | 1.25 | 2.41 | 1.53 | V08_78_130_TC02222 | J15W_TC00010 | 6.005 | 7.975 | 8.985 | 3354
RVS316L KGW finish 2B | AISI316L 2B | Tôle inox 316/316L làf finish 2B | 1.4401 / 1.4404 - V4A finish 2B | 111 | >90 | 1.5 | 3 | 1.83 | V10_78_130_TC02223 | J15W_TC00010 | 7.5 | 9.915 | 10.83 | 3354
RVS316L KGW finish 2B | AISI316L 2B | Tôle inox 316/316L làf finish 2B | 1.4401 / 1.4404 - V4A finish 2B | 111 | >90 | 2 | 3.68 | 2.15 | V12_78_130_TC02224 | J15W_TC00010 | 9.04 | 11.955 | 13.99 | 3354
RVS316L KGW finish 2B | AISI316L 2B | Tôle inox 316/316L làf finish 2B | 1.4401 / 1.4404 - V4A finish 2B | 111 | >90 | 2.5 | 4.76 | 2.82 | V16_78_130_TC02225 | J15W_TC00010 | 11.98 | 15.77 | 19.2 | 3354
RVS316L KGW finish 2B | AISI316L 2B | Tôle inox 316/316L làf finish 2B | 1.4401 / 1.4404 - V4A finish 2B | 111 | >90 | 3 | 5.78 | 3.6 | V20_78_90_G1543242 | J10W_G1549190 | 14.89 | 19.58 | 24.49 | 3354
RVS316L KGW finish 2B | AISI316L 2B | Tôle inox 316/316L làf finish 2B | 1.4401 / 1.4404 - V4A finish 2B | 111 | >90 | 4 | 7.54 | 4.32 | V24_78_90_G1545324 | J10W_G1549190 | 17.77 | 23.7 | 27.09 | 3354
RVS316L KGW K240 1zf | AI316L 240 grit 1s coated | Tôle inox 316L làf gr240 1f | 1.4401/1.4404 V4A K240 1sF | 112 | >90 | 1 | 2.03 | 1.49 | V08_78_130_TC02222 | J15W_TC00010 | 5.815 | 7.575 | 8.505 | 3354
RVS316L KGW K240 1zf | AI316L 240 grit 1s coated | Tôle inox 316L làf gr240 1f | 1.4401/1.4404 V4A K240 1sF | 112 | >90 | 1.5 | 2.9 | 1.84 | V10_78_130_TC02223 | J15W_TC00010 | 7.45 | 9.82 | 10.79 | 3354
RVS316L KGW K240 1zf | AI316L 240 grit 1s coated | Tôle inox 316L làf gr240 1f | 1.4401/1.4404 V4A K240 1sF | 112 | >90 | 2 | 3.77 | 2.16 | V12_78_130_TC02224 | J15W_TC00010 | 9.085 | 12.05 | 14.045 | 3354
RVS316L KGW finish 2B 1zf | AISI316L 2B 1s coated | Tôle inox 316L làf fin 2B 1mm 1f | 1.4401 / 1.4404 V4A finish 2B 1sF | 113 | >90 | 1 | 2.03 | 1.52 | V08_78_130_TC02222 | J15W_TC00010 | 5.815 | 7.59 | 8.535 | 3354
RVS316L KGW finish 2B 1zf | AISI316L 2B 1s coated | Tôle inox 316L làf fin 2B 1mm 1f | 1.4401 / 1.4404 V4A finish 2B 1sF | 113 | >90 | 1.5 | 2.9 | 1.86 | V10_78_130_TC02223 | J15W_TC00010 | 7.45 | 9.83 | 10.81 | 3354
RVS316L KGW finish 2B 1zf | AISI316L 2B 1s coated | Tôle inox 316L làf fin 2B 1mm 1f | 1.4401 / 1.4404 V4A finish 2B 1sF | 113 | >90 | 2 | 3.77 | 2.19 | V12_78_130_TC02224 | J15W_TC00010 | 9.085 | 12.065 | 14.075 | 3354
RVS316L KGW finish 2B 1zf | AISI316L 2B 1s coated | Tôle inox 316L làf fin 2B 1mm 1f | 1.4401 / 1.4404 V4A finish 2B 1sF | 113 | >90 | 3 | 5.79 | 3.66 | V20_78_90_G1543242 | J10W_G1549190 | 14.895 | 19.62 | 24.555 | 3354
RVS316L KGW geborsteld 1zf | AISI316L brushed 1s |  | 1.4401 / 1.4404 V4A gebürstet 1sF | 114 | >90 | 1 | 2.03 | 1.49 | V08_78_130_TC02222 | J15W_TC00010 | 5.815 | 7.575 | 8.505 | 3354
RVS316L KGW geborsteld 1zf | AISI316L brushed 1s |  | 1.4401 / 1.4404 V4A gebürstet 1sF | 114 | >90 | 1.5 | 2.9 | 1.84 | V10_78_130_TC02223 | J15W_TC00010 | 7.45 | 9.82 | 10.79 | 3354
RVS316L KGW geborsteld 1zf | AISI316L brushed 1s |  | 1.4401 / 1.4404 V4A gebürstet 1sF | 114 | >90 | 2 | 3.77 | 2.16 | V12_78_130_TC02224 | J15W_TC00010 | 9.085 | 12.05 | 14.045 | 3354
RVS316L KGW geborsteld 1zf | AISI316L brushed 1s |  | 1.4401 / 1.4404 V4A gebürstet 1sF | 114 | >90 | 3 | 5.78 | 3.61 | V20_78_90_G1543242 | J10W_G1549190 | 14.89 | 19.585 | 24.5 | 3354
RVS316L KGW K320 1zf | AI316L 320 grit 1s coated | Tôle inox 316L làf gr320 1f | 1.4401/1.4404 V4A K320 1sF | 115 | >90 | 1 | 2.03 | 1.49 | V08_78_130_TC02222 | J15W_TC00010 | 5.815 | 7.575 | 8.505 | 3354
RVS316L KGW K320 1zf | AI316L 320 grit 1s coated | Tôle inox 316L làf gr320 1f | 1.4401/1.4404 V4A K320 1sF | 115 | >90 | 1.2 | 2.34 | 1.52 | V08_78_130_TC02222 | J15W_TC00010 | 5.97 | 7.9 | 8.89 | 3354
RVS316L KGW K320 1zf | AI316L 320 grit 1s coated | Tôle inox 316L làf gr320 1f | 1.4401/1.4404 V4A K320 1sF | 115 | >90 | 1.25 | 2.41 | 1.53 | V08_78_130_TC02222 | J15W_TC00010 | 6.005 | 7.975 | 8.985 | 3354
RVS316L KGW K320 1zf | AI316L 320 grit 1s coated | Tôle inox 316L làf gr320 1f | 1.4401/1.4404 V4A K320 1sF | 115 | >90 | 1.5 | 2.9 | 1.84 | V10_78_130_TC02223 | J15W_TC00010 | 7.45 | 9.82 | 10.79 | 3354
RVS316L KGW K320 1zf | AI316L 320 grit 1s coated | Tôle inox 316L làf gr320 1f | 1.4401/1.4404 V4A K320 1sF | 115 | >90 | 2 | 3.68 | 2.15 | V12_78_130_TC02224 | J15W_TC00010 | 9.04 | 11.955 | 13.99 | 3354
RVS316L KGW K320 1zf | AI316L 320 grit 1s coated | Tôle inox 316L làf gr320 1f | 1.4401/1.4404 V4A K320 1sF | 115 | >90 | 2.5 | 4.76 | 2.82 | V16_78_130_TC02225 | J15W_TC00010 | 11.98 | 15.77 | 19.2 | 3354
RVS316L KGW K320 1zf | AI316L 320 grit 1s coated | Tôle inox 316L làf gr320 1f | 1.4401/1.4404 V4A K320 1sF | 115 | >90 | 3 | 5.78 | 3.6 | V20_78_90_G1543242 | J10W_G1549190 | 14.89 | 19.58 | 24.49 | 3354
RVS316L KGW K320 1zf | AI316L 320 grit 1s coated | Tôle inox 316L làf gr320 1f | 1.4401/1.4404 V4A K320 1sF | 115 | >90 | 4 | 7.54 | 4.32 | V24_78_90_G1545324 | J10W_G1549190 | 17.77 | 23.7 | 27.09 | 3354
RVS316L WGW finish 1D | AISI316L 1D | Tôle inox 316L làc finish 1D | 1.4401 / 1.4404 V4A finish 1D | 118 | >90 | 4 | 7.54 | 4.32 | V24_78_90_G1545324 | J10W_G1549190 | 17.77 | 23.7 | 27.09 | 3354
RVS316L WGW finish 1D | AISI316L 1D | Tôle inox 316L làc finish 1D | 1.4401 / 1.4404 V4A finish 1D | 118 | >90 | 10 | 20.14 | 14.36 | V80_78_130_TP00149 | J10W_TP01220 | 56.07 | 73.32 | 82.93 | 2107
RVS316L WGW finish 1D | AISI316L 1D | Tôle inox 316L làc finish 1D | 1.4401 / 1.4404 V4A finish 1D | 118 | >90 | 12 | 23.07 | 14.32 | V80_78_130_TP00149 | J10W_TP01220 | 57.535 | 76.23 | 86.355 | 2107
1.4539 finish 2E | 1.4539 finish 2E | 1.4539 finish 2E | 1.4539 finish 2E | 119 | >90 | 4 | 7.56 | 4.36 | V24_78_90_G1545324 | J10W_G1549190 | 17.78 | 23.74 | 27.14 | 3354
1.4539 finish 2E | 1.4539 finish 2E | 1.4539 finish 2E | 1.4539 finish 2E | 119 | >90 | 10 | 20.42 | 14.95 | V80_78_130_TP00149 | J10W_TP01220 | 56.21 | 73.895 | 83.66 | 2107
RVS441 KGW finish 2B |  |  |  | 121 | >90 | 1.5 | 2.91 | 1.85 | V10_78_130_TC02223 | J15W_TC00010 | 7.455 | 9.835 | 10.805 | 3354
RVS441 KGW finish 2B |  |  |  | 121 | >90 | 2 | 3.77 | 2.18 | V12_78_130_TC02224 | J15W_TC00010 | 9.085 | 12.06 | 14.065 | 3354
RVS321 kgw finish 2B | AISI321 finish 2B | Tôle inox 321 làf finish 2B | 1.4541 finish 2B | 129 | >90 | 1 | 2.06 | 1.54 | V08_78_130_TC02222 | J15W_TC00010 | 5.83 | 7.63 | 8.57 | 3354
RVS321 kgw finish 2B | AISI321 finish 2B | Tôle inox 321 làf finish 2B | 1.4541 finish 2B | 129 | >90 | 1.2 | 2.35 | 1.54 | V08_78_130_TC02222 | J15W_TC00010 | 5.975 | 7.92 | 8.915 | 3354
RVS321 kgw finish 2B | AISI321 finish 2B | Tôle inox 321 làf finish 2B | 1.4541 finish 2B | 129 | >90 | 1.5 | 2.92 | 1.87 | V10_78_130_TC02223 | J15W_TC00010 | 7.46 | 9.855 | 10.83 | 3354
RVS321 kgw finish 2B | AISI321 finish 2B | Tôle inox 321 làf finish 2B | 1.4541 finish 2B | 129 | >90 | 2 | 3.78 | 2.17 | V12_78_130_TC02224 | J15W_TC00010 | 9.09 | 12.065 | 14.06 | 3354
RVS321 kgw finish 2B | AISI321 finish 2B | Tôle inox 321 làf finish 2B | 1.4541 finish 2B | 129 | >90 | 3 | 5.82 | 3.67 | V20_78_90_G1543242 | J10W_G1549190 | 14.91 | 19.655 | 24.58 | 3354
RVS321 kgw finish 2B | AISI321 finish 2B | Tôle inox 321 làf finish 2B | 1.4541 finish 2B | 129 | >90 | 4 | 7.56 | 4.36 | V24_78_90_G1545324 | J10W_G1549190 | 17.78 | 23.74 | 27.14 | 3354
RVS430 KGW K240 1zf | AISI430 240 grid 1s coated | Tôle inox 430 LAF gr240 | 1.4016 K240Si 1sF | 131 | >90 | 0.8 | 1.75 | 1.5 | V08_78_130_TC02222 | J15W_TC00010 | 5.675 | 7.3 | 8.175 | 3354
RVS430 KGW K240 1zf | AISI430 240 grid 1s coated | Tôle inox 430 LAF gr240 | 1.4016 K240Si 1sF | 131 | >90 | 1 | 1.94 | 1.53 | V08_78_130_TC02222 | J15W_TC00010 | 5.77 | 7.505 | 8.5 | 3354
RVS430 KGW finish BA | AISI430 finish BA | Tôle inox 430 làf BA | 1.4016 finish 2R | 132 | >90 | 1 | 1.94 | 1.53 | V08_78_130_TC02222 | J15W_TC00010 | 5.77 | 7.505 | 8.5 | 3354
RVS430 KGW finish BA | AISI430 finish BA | Tôle inox 430 làf BA | 1.4016 finish 2R | 132 | >90 | 1.2 | 2.34 | 1.54 | V08_78_130_TC02222 | J15W_TC00010 | 5.97 | 7.91 | 8.91 | 3354
RVS430 KGW finish BA | AISI430 finish BA | Tôle inox 430 làf BA | 1.4016 finish 2R | 132 | >90 | 1.5 | 2.91 | 1.85 | V10_78_130_TC02223 | J15W_TC00010 | 7.455 | 9.835 | 10.805 | 3354
RVS430 KGW finish BA | AISI430 finish BA | Tôle inox 430 làf BA | 1.4016 finish 2R | 132 | >90 | 2 | 3.77 | 2.18 | V12_78_130_TC02224 | J15W_TC00010 | 9.085 | 12.06 | 14.065 | 3354
RVS430 KGW finish BA | AISI430 finish BA | Tôle inox 430 làf BA | 1.4016 finish 2R | 132 | >90 | 3 | 5.79 | 3.65 | V20_78_90_G1543242 | J10W_G1549190 | 14.895 | 19.615 | 24.545 | 3354
RVS430 KGW finish BA | AISI430 finish BA | Tôle inox 430 làf BA | 1.4016 finish 2R | 132 | >90 | 4 | 7.54 | 4.34 | V24_78_90_G1545324 | J10W_G1549190 | 17.77 | 23.71 | 27.11 | 3354
RVS430 KGW finish 2B | AISI430 finish 2B | Tôle inox RVS430 finish 2B | 1.4016 finish 2B | 133 | >90 | 2 | 3.77 | 2.18 | V12_78_130_TC02224 | J15W_TC00010 | 9.085 | 12.06 | 14.065 | 3354
RVS430 KGW finish 2B | AISI430 finish 2B | Tôle inox RVS430 finish 2B | 1.4016 finish 2B | 133 | >90 | 2.5 | 4.76 | 2.84 | V16_78_130_TC02225 | J15W_TC00010 | 11.98 | 15.78 | 19.22 | 3354
RVS430 KGW finish 2B | AISI430 finish 2B | Tôle inox RVS430 finish 2B | 1.4016 finish 2B | 133 | >90 | 3 | 5.79 | 3.65 | V20_78_90_G1543242 | J10W_G1549190 | 14.895 | 19.615 | 24.545 | 3354
RVS430 KGW finish 2B | AISI430 finish 2B | Tôle inox RVS430 finish 2B | 1.4016 finish 2B | 133 | >90 | 4 | 7.54 | 4.34 | V24_78_90_G1545324 | J10W_G1549190 | 17.77 | 23.71 | 27.11 | 3354
RVS430 KGW finish BA 1zf | AISI430 finish BA 1zf | Tôle inox RVS430 finish BA 1zf | 1.4016 finish 2R 1zf | 134 | >90 | 1 | 2.05 | 1.52 | V08_78_130_TC02222 | J15W_TC00010 | 5.825 | 7.61 | 8.545 | 3354
RVS430 KGW finish BA 1zf | AISI430 finish BA 1zf | Tôle inox RVS430 finish BA 1zf | 1.4016 finish 2R 1zf | 134 | >90 | 1.5 | 2.91 | 1.85 | V10_78_130_TC02223 | J15W_TC00010 | 7.455 | 9.835 | 10.805 | 3354
RVS430 KGW finish BA 1zf | AISI430 finish BA 1zf | Tôle inox RVS430 finish BA 1zf | 1.4016 finish 2R 1zf | 134 | >90 | 2 | 3.77 | 2.18 | V12_78_130_TC02224 | J15W_TC00010 | 9.085 | 12.06 | 14.065 | 3354
RVS430 KGW finish BA 1zf | AISI430 finish BA 1zf | Tôle inox RVS430 finish BA 1zf | 1.4016 finish 2R 1zf | 134 | >90 | 3 | 5.79 | 3.65 | V20_78_90_G1543242 | J10W_G1549190 | 14.895 | 19.615 | 24.545 | 3354
RVS430 KGW finish BA 1zf | AISI430 finish BA 1zf | Tôle inox RVS430 finish BA 1zf | 1.4016 finish 2R 1zf | 134 | >90 | 4 | 7.54 | 4.34 | V24_78_90_G1545324 | J10W_G1549190 | 17.77 | 23.71 | 27.11 | 3354
RVS430 KGW K320 1zf | AISI430 320 grit 1sF | Tôle inox RVS430 320gr 1sf | 1.4016 K320 1sF | 136 | >90 | 0.8 | 1.77 | 1.54 | V08_78_130_TC02222 | J15W_TC00010 | 5.685 | 7.34 | 8.225 | 3354
RVS430 KGW K320 1zf | AISI430 320 grit 1sF | Tôle inox RVS430 320gr 1sf | 1.4016 K320 1sF | 136 | >90 | 1 | 2.06 | 1.54 | V08_78_130_TC02222 | J15W_TC00010 | 5.83 | 7.63 | 8.57 | 3354
RVS430 KGW K320 1zf | AISI430 320 grit 1sF | Tôle inox RVS430 320gr 1sf | 1.4016 K320 1sF | 136 | >90 | 1.2 | 2.49 | 1.88 | V10_78_130_TC02223 | J15W_TC00010 | 7.245 | 9.43 | 10.325 | 3354
RVS430 KGW K320 1zf | AISI430 320 grit 1sF | Tôle inox RVS430 320gr 1sf | 1.4016 K320 1sF | 136 | >90 | 1.5 | 2.92 | 1.87 | V10_78_130_TC02223 | J15W_TC00010 | 7.46 | 9.855 | 10.83 | 3354
RVS430 KGW K320 1zf | AISI430 320 grit 1sF | Tôle inox RVS430 320gr 1sf | 1.4016 K320 1sF | 136 | >90 | 2 | 3.78 | 2.17 | V12_78_130_TC02224 | J15W_TC00010 | 9.09 | 12.065 | 14.06 | 3354
RVS430 KGW geborsteld 1zf | AISI430 brushed 1sF 2 | Tôle inox RVS430 brossage 1f 2 | 1.4016 gebürstet 1sF 2 | 137 | >90 | 2 | 3.77 | 2.18 | V12_78_130_TC02224 | J15W_TC00010 | 9.085 | 12.06 | 14.065 | 3354
RVS430 KGW finish BA 1zf | AISI430 KGW finish BA | Tôle inox RVS430 Finish BA | 1.4016 KGW Finish 2R | 138 | >90 | 4 | 7.54 | 4.34 | V24_78_90_G1545324 | J10W_G1549190 | 17.77 | 23.71 | 27.11 | 3354
RVS430 kgw finish 2J Scotch Brite 1zf | AISI430 cr finish 2J Scotch Brite1s coated | Tôle inox 340 finition 2J Scotch Brite 1f | 1.4016 kgw finish 2J Scotch Brite 1sF | 139 | >90 | 1 | 2.05 | 1.52 | V08_78_130_TC02222 | J15W_TC00010 | 5.825 | 7.61 | 8.545 | 3354
RVS430 kgw finish 2J Scotch Brite 1zf | AISI430 cr finish 2J Scotch Brite1s coated | Tôle inox 340 finition 2J Scotch Brite 1f | 1.4016 kgw finish 2J Scotch Brite 1sF | 139 | >90 | 1.5 | 2.91 | 1.85 | V10_78_130_TC02223 | J15W_TC00010 | 7.455 | 9.835 | 10.805 | 3354
RVS430 kgw finish 2J Scotch Brite 1zf | AISI430 cr finish 2J Scotch Brite1s coated | Tôle inox 340 finition 2J Scotch Brite 1f | 1.4016 kgw finish 2J Scotch Brite 1sF | 139 | >90 | 2 | 3.77 | 2.18 | V12_78_130_TC02224 | J15W_TC00010 | 9.085 | 12.06 | 14.065 | 3354
RVS304 kgw finish 2J Scotch Brite 1zf | RVS304 cr finish 2J Scotch Brite 1s coated | Tôle inox 304 finition 2J Scotch Brite 1f | 1.4301 kgw finish 2J Scotch Brite 1sF | 140 | >90 | 1 | 1.9 | 1.15 | V08_78_130_TC02222 | J15W_TC00010 | 5.75 | 7.275 | 8.1 | 3354
RVS304 kgw finish 2J Scotch Brite 1zf | RVS304 cr finish 2J Scotch Brite 1s coated | Tôle inox 304 finition 2J Scotch Brite 1f | 1.4301 kgw finish 2J Scotch Brite 1sF | 140 | >90 | 1.5 | 2.71 | 1.27 | V10_78_130_TC02223 | J15W_TC00010 | 7.355 | 9.345 | 10.125 | 3354
RVS304 kgw finish 2J Scotch Brite 1zf | RVS304 cr finish 2J Scotch Brite 1s coated | Tôle inox 304 finition 2J Scotch Brite 1f | 1.4301 kgw finish 2J Scotch Brite 1sF | 140 | >90 | 2 | 3.53 | 1.42 | V12_78_130_TC02224 | J15W_TC00010 | 8.965 | 11.44 | 13.185 | 3354
RVS304 kgw finish 2J Scotch Brite 1zf | RVS304 cr finish 2J Scotch Brite 1s coated | Tôle inox 304 finition 2J Scotch Brite 1f | 1.4301 kgw finish 2J Scotch Brite 1sF | 140 | >90 | 2.5 | 4.4 | 1.7 | V16_78_130_TC02225 | J15W_TC00010 | 11.8 | 14.85 | 17.9 | 3354
RVS304 kgw finish 2J Scotch Brite 1zf | RVS304 cr finish 2J Scotch Brite 1s coated | Tôle inox 304 finition 2J Scotch Brite 1f | 1.4301 kgw finish 2J Scotch Brite 1sF | 140 | >90 | 4 | 7.04 | 2.77 | V24_78_90_G1545324 | J10W_G1549190 | 17.52 | 22.425 | 25.29 | 3354
RVS 1.4003 KGW finish 2B 2 | AISI 1.4003 2B |  | 1.4003 finish 2B | 141 | >90 | 1.5 | 2.71 | 1.29 | V10_78_130_TC02223 | J15W_TC00010 | 7.355 | 9.355 | 10.145 | 3354
RVS 1.4003 KGW finish 2B 2 | AISI 1.4003 2B |  | 1.4003 finish 2B | 141 | >90 | 2 | 3.53 | 1.43 | V12_78_130_TC02224 | J15W_TC00010 | 8.965 | 11.445 | 13.195 | 3354
RVS 1.4003 KGW finish 2B 2 | AISI 1.4003 2B |  | 1.4003 finish 2B | 141 | >90 | 3 | 5.4 | 2.52 | V20_78_90_G1543242 | J10W_G1549190 | 14.7 | 18.66 | 23.22 | 3354
RVS 1.4003 KGW finish 2B 2 | AISI 1.4003 2B |  | 1.4003 finish 2B | 141 | >90 | 4 | 7.04 | 2.79 | V24_78_90_G1545324 | J10W_G1549190 | 17.52 | 22.435 | 25.31 | 3354
1.4828 wgw finish 1D | 1.4828 wgw finish 1D | 1.4828 wgw finish 1D | 1.4828 wgw finish 1D | 145 | >90 | 1.5 | 2.9 | 1.83 | V10_78_130_TC02223 | J15W_TC00010 | 7.45 | 9.815 | 10.78 | 3354
1.4828 wgw finish 1D | 1.4828 wgw finish 1D | 1.4828 wgw finish 1D | 1.4828 wgw finish 1D | 145 | >90 | 3 | 5.78 | 3.6 | V20_78_90_G1543242 | J10W_G1549190 | 14.89 | 19.58 | 24.49 | 3354
1.4828 wgw finish 1D | 1.4828 wgw finish 1D | 1.4828 wgw finish 1D | 1.4828 wgw finish 1D | 145 | >90 | 10 | 20.11 | 14.35 | V80_78_130_TP00149 | J10W_TP01220 | 56.055 | 73.285 | 82.905 | 2000
1.4828 wgw finish 1D | 1.4828 wgw finish 1D | 1.4828 wgw finish 1D | 1.4828 wgw finish 1D | 145 | >90 | 12 | 23.07 | 14.3 | V80_78_130_TP00149 | J10W_TP01220 | 57.535 | 76.22 | 86.335 | 1450
RVS430 KGW finish 2B | AISI430 finish 2B | Tôle inox RVS430 finish 2B | 1.4016 finish 2B | 146 | >90 | 4 | 7.54 | 4.32 | V24_78_90_G1545324 | J10W_G1549190 | 17.77 | 23.7 | 27.09 | 3354
RVS316L kgw finish 2J Scotch Brite 1zf | RVS316L cr finish 2J Scotch Brite1s coated | Tôle inox 316 finition 2J Scotch Brite 1f | 1.4044 kgw finish 2J Scotch Brite 1sF | 147 | >90 | 1 | 2.03 | 1.49 | V08_78_130_TC02222 | J15W_TC00010 | 5.815 | 7.575 | 8.505 | 3354
RVS304 geperforeerd R0,6 T1,5 14,5% | 1.4301 perforated R0,6 T1,5 14,5% | 1.4301 perfo R0,6 T1,5 14,5% | 1.4301 Lochblech R0,6 T1,5 14,5% | 148 | >90 | 0.4 | 1.02 | 1.1 | V08_78_130_TC02222 | J15W_TC00010 | 5.31 | 6.37 | 7.01 | 3354
RVS304 kgw mirror 8 1zf 2 laags 1 | AISI304L mirror 8 1s double film | Tôle inox 304 làf finish mirror 8 1f double | 1.4301 mirror 8 1sf 2 Schichten | 152 | >90 | 1 | 2.06 | 1.54 | V08_78_130_TC02222 | J15W_TC00010 | 5.83 | 7.63 | 8.57 | 3354
RVS304 kgw mirror 8 1zf 2 laags 1 | AISI304L mirror 8 1s double film | Tôle inox 304 làf finish mirror 8 1f double | 1.4301 mirror 8 1sf 2 Schichten | 152 | >90 | 1.5 | 2.92 | 1.87 | V10_78_130_TC02223 | J15W_TC00010 | 7.46 | 9.855 | 10.83 | 3354
RVS304 kgw mirror 8 1zf 2 laags 1 | AISI304L mirror 8 1s double film | Tôle inox 304 làf finish mirror 8 1f double | 1.4301 mirror 8 1sf 2 Schichten | 152 | >90 | 2 | 3.78 | 2.17 | V12_78_130_TC02224 | J15W_TC00010 | 9.09 | 12.065 | 14.06 | 3354
RVS304 kgw mirror 8 1zf 2 laags 1 | AISI304L mirror 8 1s double film | Tôle inox 304 làf finish mirror 8 1f double | 1.4301 mirror 8 1sf 2 Schichten | 152 | >90 | 3 | 5.82 | 3.67 | V20_78_90_G1543242 | J10W_G1549190 | 14.91 | 19.655 | 24.58 | 3354
RVS304 KGW 2R (BA) 5WL | AISI304 2R (BA) 5WL | Tôle inox 304/304L làf 5WL fin 2R (BA) 0,8mm | 1.4301 finish 2R (BA)5WL | 153 | >90 | 0.8 | 1.77 | 1.54 | V08_78_130_TC02222 | J15W_TC00010 | 5.685 | 7.34 | 8.225 | 3354
RVS304 KGW 2R (BA) 5WL | AISI304 2R (BA) 5WL | Tôle inox 304/304L làf 5WL fin 2R (BA) 0,8mm | 1.4301 finish 2R (BA)5WL | 153 | >90 | 1 | 2.06 | 1.54 | V08_78_130_TC02222 | J15W_TC00010 | 5.83 | 7.63 | 8.57 | 3354
RVS304 KGW 2R (BA) 5WL | AISI304 2R (BA) 5WL | Tôle inox 304/304L làf 5WL fin 2R (BA) 0,8mm | 1.4301 finish 2R (BA)5WL | 153 | >90 | 1.5 | 2.92 | 1.87 | V10_78_130_TC02223 | J15W_TC00010 | 7.46 | 9.855 | 10.83 | 3354
RVS304 KGW 2R (BA) 5WL | AISI304 2R (BA) 5WL | Tôle inox 304/304L làf 5WL fin 2R (BA) 0,8mm | 1.4301 finish 2R (BA)5WL | 153 | >90 | 2 | 3.78 | 2.17 | V12_78_130_TC02224 | J15W_TC00010 | 9.09 | 12.065 | 14.06 | 3354
RVS304 kgw SMKaro 1zf |  |  |  | 155 | >90 | 1 | 2.03 | 1.52 | V08_78_130_TC02222 | J15W_TC00010 | 5.815 | 7.59 | 8.535 | 3354
RVS430 KGW Linnen Structuur 1mm | AISI 430 Linnen Structure 1mm |  | 1.4016 V2A Linnen Struktur 1mm | 156 | >90 | 1 | 2.05 | 1.52 | V08_78_130_TC02222 | J15W_TC00010 | 5.825 | 7.61 | 8.545 | 3354
RVS304 kgw zonmotief geciseleerd D50 1zf | AISI304 sun pattern D50 1sf | Tôle inox 304L làf motif bouchonné D50 1f | 1.4301 finish 2B marmoriert D50 1sf | 159 | >90 | 0.8 | 1.77 | 1.54 | V08_78_130_TC02222 | J15W_TC00010 | 5.685 | 7.34 | 8.225 | 3354
RVS304 kgw zonmotief geciseleerd D50 1zf | AISI304 sun pattern D50 1sf | Tôle inox 304L làf motif bouchonné D50 1f | 1.4301 finish 2B marmoriert D50 1sf | 159 | >90 | 2 | 3.78 | 2.17 | V12_78_130_TC02224 | J15W_TC00010 | 9.09 | 12.065 | 14.06 | 3354
RVS304L kgw linnenstructuur finish BA 1zf | RVS304L cr linen pattern finish BA 1sf | Tôle inox 304L làf texture lin finish BA 1F | 1.4307 kgw Leinenstruktur finish 2R 1sF | 160 | >90 | 0.8 | 1.77 | 1.54 | V08_78_130_TC02222 | J15W_TC00010 | 5.685 | 7.34 | 8.225 | 3354
RVS304L kgw linnenstructuur finish BA 1zf | RVS304L cr linen pattern finish BA 1sf | Tôle inox 304L làf texture lin finish BA 1F | 1.4307 kgw Leinenstruktur finish 2R 1sF | 160 | >90 | 1 | 2.06 | 1.54 | V08_78_130_TC02222 | J15W_TC00010 | 5.83 | 7.63 | 8.57 | 3354
RVS304L kgw linnenstructuur finish BA 1zf | RVS304L cr linen pattern finish BA 1sf | Tôle inox 304L làf texture lin finish BA 1F | 1.4307 kgw Leinenstruktur finish 2R 1sF | 160 | >90 | 1.5 | 2.92 | 1.87 | V10_78_130_TC02223 | J15W_TC00010 | 7.46 | 9.855 | 10.83 | 3354
RVS316Ti KGW finish 2B |  |  |  | 161 | >90 | 0.8 | 1.73 | 1.45 | V08_78_130_TC02222 | J15W_TC00010 | 5.665 | 7.255 | 8.115 | 3354
RVS316Ti KGW finish 2B |  |  |  | 161 | >90 | 1 | 2.03 | 1.49 | V08_78_130_TC02222 | J15W_TC00010 | 5.815 | 7.575 | 8.505 | 3354
RVS316Ti KGW finish 2B |  |  |  | 161 | >90 | 1.5 | 2.9 | 1.84 | V10_78_130_TC02223 | J15W_TC00010 | 7.45 | 9.82 | 10.79 | 3354
RVS316Ti KGW finish 2B |  |  |  | 161 | >90 | 2 | 3.77 | 2.16 | V12_78_130_TC02224 | J15W_TC00010 | 9.085 | 12.05 | 14.045 | 3354
RVS316Ti KGW finish 2B |  |  |  | 161 | >90 | 2.5 | 4.76 | 2.82 | V16_78_130_TC02225 | J15W_TC00010 | 11.98 | 15.77 | 19.2 | 3354
RVS316Ti KGW finish 2B |  |  |  | 161 | >90 | 3 | 5.78 | 3.61 | V20_78_90_G1543242 | J10W_G1549190 | 14.89 | 19.585 | 24.5 | 3354
RVS316Ti KGW finish 2B |  |  |  | 161 | >90 | 4 | 7.54 | 4.32 | V24_78_90_G1545324 | J10W_G1549190 | 17.77 | 23.7 | 27.09 | 3354
|  |  |  | 162 | >90 | 3 | 5.78 | 3.61 | V20_78_90_G1543242 | J10W_G1549190 | 14.89 | 19.585 | 24.5 | 3354
1.4541 | 1.4541 | 1.4541 | 1.4541 | 171 | >90 | 1.5 | 2.9 | 1.84 | V10_78_130_TC02223 | J15W_TC00010 | 7.45 | 9.82 | 10.79 | 3354
1.4541 | 1.4541 | 1.4541 | 1.4541 | 171 | >90 | 2 | 3.77 | 2.16 | V12_78_130_TC02224 | J15W_TC00010 | 9.085 | 12.05 | 14.045 | 3354
1.4541 | 1.4541 | 1.4541 | 1.4541 | 171 | >90 | 3 | 5.78 | 3.61 | V20_78_90_G1543242 | J10W_G1549190 | 14.89 | 19.585 | 24.5 | 3354
1.4541 | 1.4541 | 1.4541 | 1.4541 | 171 | >90 | 4 | 7.54 | 4.32 | V24_78_90_G1545324 | J10W_G1549190 | 17.77 | 23.7 | 27.09 | 3354
RVS310/314 1.4841 | 1.4841 | 1.4841 | 1.4841 | 172 | >90 | 1.5 | 2.9 | 1.83 | V10_78_130_TC02223 | J15W_TC00010 | 7.45 | 9.815 | 10.78 | 3354
RVS310/314 1.4841 | 1.4841 | 1.4841 | 1.4841 | 172 | >90 | 2 | 3.77 | 2.16 | V12_78_130_TC02224 | J15W_TC00010 | 9.085 | 12.05 | 14.045 | 3354
RVS310/314 1.4841 | 1.4841 | 1.4841 | 1.4841 | 172 | >90 | 3 | 5.78 | 3.6 | V20_78_90_G1543242 | J10W_G1549190 | 14.89 | 19.58 | 24.49 | 3354
RVS310/314 1.4841 | 1.4841 | 1.4841 | 1.4841 | 172 | >90 | 4 | 7.54 | 4.32 | V24_78_90_G1545324 | J10W_G1549190 | 17.77 | 23.7 | 27.09 | 3354
RVS310S 1.4845 2B 1zf | AISI310S 1.4845 2B 1zf | Tôle inox 310S 1.4845 2B 1zf | 1.4845 2B 1zf | 173 | >90 | 1.5 | 2.9 | 1.83 | V10_78_130_TC02223 | J15W_TC00010 | 7.45 | 9.815 | 10.78 | 3354
Duplex 1.4462/UNS S31803 1D | Duplex 1.4462/UNS S31803 1D | Duplex 1.4462/UNS S31803 1D | Duplex 1.4462/UNS S31803 1D | 178 | >90 | 10 | 20.11 | 14.35 | V80_78_130_TP00149 | J10W_TP01220 | 56.055 | 73.285 | 82.905 | 2381
Verenstaal 1.4310 | 1.4310 | Acier à ressort 1.4310 | Federstahl 1.4310 | 179 | >90 | 0.8 | 1.77 | 1.54 | V08_78_130_TC02222 | J15W_TC00010 | 5.685 | 7.34 | 8.225 | 3354
Verenstaal 1.4310 | 1.4310 | Acier à ressort 1.4310 | Federstahl 1.4310 | 179 | >90 | 1.6 | 3.06 | 1.85 | V10_78_130_TC02223 | J15W_TC00010 | 7.53 | 9.985 | 10.98 | 3354
Duplex 1.4462/UNS S31803 KGW 2E | Duplex 1.4462/UNS S31803 CR 2E | Duplex 1.4462/UNS S31803 làf 2E | Duplex 1.4462/UNS S31803 KGW 2E | 180 | >90 | 1 | 1.89 | 1.12 | V08_78_130_TC02222 | J15W_TC00010 | 5.745 | 7.25 | 8.065 | 3354
Duplex 1.4462/UNS S31803 KGW 2E | Duplex 1.4462/UNS S31803 CR 2E | Duplex 1.4462/UNS S31803 làf 2E | Duplex 1.4462/UNS S31803 KGW 2E | 180 | >90 | 1.5 | 2.69 | 1.23 | V10_78_130_TC02223 | J15W_TC00010 | 7.345 | 9.305 | 10.075 | 3354
Duplex 1.4462/UNS S31803 KGW 2E | Duplex 1.4462/UNS S31803 CR 2E | Duplex 1.4462/UNS S31803 làf 2E | Duplex 1.4462/UNS S31803 KGW 2E | 180 | >90 | 2 | 3.51 | 1.35 | V12_78_130_TC02224 | J15W_TC00010 | 8.955 | 11.385 | 13.105 | 3354
Duplex 1.4462/UNS S31803 KGW 2E | Duplex 1.4462/UNS S31803 CR 2E | Duplex 1.4462/UNS S31803 làf 2E | Duplex 1.4462/UNS S31803 KGW 2E | 180 | >90 | 3 | 5.37 | 2.39 | V20_78_90_G1543242 | J10W_G1549190 | 14.685 | 18.565 | 23.075 | 3354
1.4828 V2A Finish 2BB-2R | AISI 309 1.4828 finish 2BB-2R | Tôle inox 1.4828 finish 2BB-2R | 1.4828 V2A finish 2BB-2R | 181 | >90 | 1.5 | 2.9 | 1.83 | V10_78_130_TC02223 | J15W_TC00010 | 7.45 | 9.815 | 10.78 | 3354
1.4828 V2A Finish 2BB-2R | AISI 309 1.4828 finish 2BB-2R | Tôle inox 1.4828 finish 2BB-2R | 1.4828 V2A finish 2BB-2R | 181 | >90 | 2 | 3.77 | 2.16 | V12_78_130_TC02224 | J15W_TC00010 | 9.085 | 12.05 | 14.045 | 3354
1.4828 V2A Finish 2BB-2R | AISI 309 1.4828 finish 2BB-2R | Tôle inox 1.4828 finish 2BB-2R | 1.4828 V2A finish 2BB-2R | 181 | >90 | 3 | 5.78 | 3.6 | V20_78_90_G1543242 | J10W_G1549190 | 14.89 | 19.58 | 24.49 | 3354
RVS304 wgw finish 1D Tranenplaat | AISI304 hot rolled finish 1D checker plate | Tôle inox 304 finish 1D larmées acier | 1.4301 wgw finish 1D Tränenblech | 182 | >90 | 4.5 | 9.51 | 7.54 | V40_78_90_G1545326 | J10W_G1549190 | 27.755 | 36.28 | 42.795 | 3354
RVS304 wgw finish 1D Tranenplaat | AISI304 hot rolled finish 1D checker plate | Tôle inox 304 finish 1D larmées acier | 1.4301 wgw finish 1D Tränenblech | 182 | >90 | 5.5 | 11.06 | 7.88 | V40_78_90_G1545326 | J10W_TP01220 | 28.53 | 38 | 44.91 | 3354
RVS304 wgw finish 1D Tranenplaat | AISI304 hot rolled finish 1D checker plate | Tôle inox 304 finish 1D larmées acier | 1.4301 wgw finish 1D Tränenblech | 182 | >90 | 6 | 11.79 | 7.87 | V40_78_90_G1545326 | J10W_TP01220 | 28.895 | 38.725 | 45.765 | 3354
RVS316L WGW finish 1D mandorla tranenplaat | AISI316L hot rolled finish 1D Mandorla | Tôle inox 316 finish 1D larmées acier | 1.4404 WGW Verfahren 1D Tränenblech | 183 | >90 | 6.5 | 12.48 | 7.77 | V40_78_90_G1545326 | J10W_TP01220 | 29.24 | 39.365 | 46.51 | 3354
RVS304 KGW tweezijdig geslepen K120 | AISI304L two sided grid K120 | Tôle inox 304/304L làf Gr120 | 1.4301 V2A beidseitig geschliffen K120 | 185 | >90 | 0.8 | 1.75 | 1.5 | V08_78_130_TC02222 | J15W_TC00010 | 5.675 | 7.3 | 8.175 | 3354
RVS304 KGW tweezijdig geslepen K120 | AISI304L two sided grid K120 | Tôle inox 304/304L làf Gr120 | 1.4301 V2A beidseitig geschliffen K120 | 185 | >90 | 1.25 | 2.42 | 1.55 | V08_78_130_TC02222 | J15W_TC00010 | 6.01 | 7.995 | 9.01 | 3354
RVS304 KGW tweezijdig geslepen K120 | AISI304L two sided grid K120 | Tôle inox 304/304L làf Gr120 | 1.4301 V2A beidseitig geschliffen K120 | 185 | >90 | 1.5 | 2.91 | 1.85 | V10_78_130_TC02223 | J15W_TC00010 | 7.455 | 9.835 | 10.805 | 3354
RVS441 KGW finish 2B 1,5mm - | 1.4509 cold rolled finish2B 1,5mm - | Tôle inox 1.4509 làf finish 2B 1,5mm - | 1.4509 Verfahren 2B 1,5mm - | 188 | >90 | 1.5 | 2.91 | 1.85 | V10_78_130_TC02223 | J15W_TC00010 | 7.455 | 9.835 | 10.805 | 3354
|  |  |  | 191 | >90 | 3 | 5.66 | 3.26 | V20_78_90_G1543242 | J10W_G1549190 | 14.83 | 19.29 | 24.09 | 3354
RVS316L KGW finish 2B 1mm - G&D | AISI316L 2B 1mm - G&D | Tôle inox 316L làf finish 2B 1mm - G&D | 1.4401/1.4404 - V4A finish 2B 1mm - G&D | 197 | >90 | 1 | 2.03 | 1.49 | V08_78_130_TC02222 | J15W_TC00010 | 5.815 | 7.575 | 8.505 | 3354
RVS316L KGW finish 2B 1mm - G&D | AISI316L 2B 1mm - G&D | Tôle inox 316L làf finish 2B 1mm - G&D | 1.4401/1.4404 - V4A finish 2B 1mm - G&D | 197 | >90 | 3 | 5.78 | 3.61 | V20_78_90_G1543242 | J10W_G1549190 | 14.89 | 19.585 | 24.5 | 3354
RVS316L KGW finish 2B 1mm - G&D | AISI316L 2B 1mm - G&D | Tôle inox 316L làf finish 2B 1mm - G&D | 1.4401/1.4404 - V4A finish 2B 1mm - G&D | 197 | >90 | 10 | 20.14 | 14.36 | V80_78_130_TP00149 | J10W_TP01220 | 56.07 | 73.32 | 82.93 | 2115
KGW DC01 | CRS CR4 |  | DC01 / ST 1203 geb. + geölt | 201 | >90 | 0.75 | 1.56 | 1.25 | V08_78_130_TC02222 | J15W_TC00010 | 5.58 | 6.985 | 7.78 | 3354
KGW DC01 | CRS CR4 |  | DC01 / ST 1203 geb. + geölt | 201 | >90 | 0.8 | 1.6 | 1.39 | V08_78_130_TC02222 | J15W_TC00010 | 5.6 | 7.095 | 7.99 | 3354
KGW DC01 | CRS CR4 |  | DC01 / ST 1203 geb. + geölt | 201 | >90 | 1 | 1.94 | 1.27 | V08_78_130_TC02222 | J15W_TC00010 | 5.77 | 7.375 | 8.24 | 3354
KGW DC01 | CRS CR4 |  | DC01 / ST 1203 geb. + geölt | 201 | >90 | 1.25 | 2.32 | 1.29 | V08_78_130_TC02222 | J15W_TC00010 | 5.96 | 7.765 | 8.7 | 3354
KGW DC01 | CRS CR4 |  | DC01 / ST 1203 geb. + geölt | 201 | >90 | 1.5 | 2.7 | 1.65 | V10_78_130_TC02223 | J15W_TC00010 | 7.35 | 9.525 | 10.5 | 3354
KGW DC01 | CRS CR4 |  | DC01 / ST 1203 geb. + geölt | 201 | >90 | 2 | 3.66 | 1.88 | V12_78_130_TC02224 | J15W_TC00010 | 9.03 | 11.8 | 13.71 | 3354
KGW DC01 | CRS CR4 |  | DC01 / ST 1203 geb. + geölt | 201 | >90 | 2.5 | 4.6 | 2.41 | V16_78_130_TC02225 | J15W_TC00010 | 11.9 | 15.405 | 18.71 | 3354
KGW DC01 | CRS CR4 |  | DC01 / ST 1203 geb. + geölt | 201 | >90 | 3 | 5.16 | 2.75 | V16_78_130_TC02225 | J10W_G1549190 | 12.18 | 16.135 | 19.83 | 3354
WGW S235JR geb. geolied | HRS 14 HR pickled & oiled |  | 1.0038 S235JR geb. + geölt | 202 | >90 | 1.5 | 2.68 | 1.21 | V10_78_130_TC02223 | J15W_TC00010 | 7.34 | 9.285 | 10.05 | 3354
WGW S235JR geb. geolied | HRS 14 HR pickled & oiled |  | 1.0038 S235JR geb. + geölt | 202 | >90 | 2 | 3.5 | 1.31 | V12_78_130_TC02224 | J15W_TC00010 | 8.95 | 11.355 | 13.06 | 3354
WGW S235JR geb. geolied | HRS 14 HR pickled & oiled |  | 1.0038 S235JR geb. + geölt | 202 | >90 | 2.5 | 4.35 | 1.54 | V16_78_130_TC02225 | J15W_TC00010 | 11.775 | 14.72 | 17.715 | 3354
WGW S235JR geb. geolied | HRS 14 HR pickled & oiled |  | 1.0038 S235JR geb. + geölt | 202 | >90 | 3 | 5.29 | 2.39 | V16_78_130_TC02225 | J10W_G1549190 | 12.245 | 16.085 | 19.535 | 3354
WGW S235JR geb. geolied | HRS 14 HR pickled & oiled |  | 1.0038 S235JR geb. + geölt | 202 | >90 | 4 | 7.04 | 3.02 | V24_78_90_G1545324 | J10W_G1549190 | 17.52 | 22.55 | 25.54 | 3354
WGW S235JR geb. geolied | HRS 14 HR pickled & oiled |  | 1.0038 S235JR geb. + geölt | 202 | >90 | 12 | 20.96 | 7.83 | V80_78_130_TP00149 | J10W_TP01220 | 56.48 | 70.875 | 78.81 | 1565
WGW S235JR geb. geolied | HRS 14 HR pickled & oiled |  | 1.0038 S235JR geb. + geölt | 202 | >90 | 15 | 25.69 | 7.66 | V80_78_130_TP00149 | J10W_TP01220 | 58.845 | 75.52 | 84.005 | 1565
WGW S420MC geb. geolied | HRS 50F45 pickled & oiled | S420MC décapée et huilée | S420MC geb.+ geölt | 203 | >90 | 1.5 | 2.66 | 1.11 | V10_78_130_TC02223 | J15W_TC00010 | 7.33 | 9.215 | 9.94 | 3354
WGW S420MC geb. geolied | HRS 50F45 pickled & oiled | S420MC décapée et huilée | S420MC geb.+ geölt | 203 | >90 | 2 | 3.46 | 1.19 | V12_78_130_TC02224 | J15W_TC00010 | 8.93 | 11.255 | 12.92 | 3354
WGW S420MC geb. geolied | HRS 50F45 pickled & oiled | S420MC décapée et huilée | S420MC geb.+ geölt | 203 | >90 | 3 | 5.29 | 2.16 | V16_78_130_TC02225 | J10W_G1549190 | 12.245 | 15.97 | 19.305 | 3354
WGW S420MC geb. geolied | HRS 50F45 pickled & oiled | S420MC décapée et huilée | S420MC geb.+ geölt | 203 | >90 | 4 | 6.97 | 2.54 | V24_78_90_G1545324 | J10W_G1549190 | 17.485 | 22.24 | 25.025 | 3354
WGW S420MC geb. geolied | HRS 50F45 pickled & oiled | S420MC décapée et huilée | S420MC geb.+ geölt | 203 | >90 | 10 | 17.63 | 7.09 | V80_78_130_TP00149 | J10W_TP01220 | 54.815 | 67.175 | 74.405 | 2254
WGW S420MC geb. geolied | HRS 50F45 pickled & oiled | S420MC décapée et huilée | S420MC geb.+ geölt | 203 | >90 | 12 | 20.78 | 7.02 | V80_78_130_TP00149 | J10W_TP01220 | 56.39 | 70.29 | 77.91 | 1565
Ympress 250C geb. geolied | Ympress 250C pickled & oiled | Tôle décapée làc Ympress 250C Laser 2mm | Ympress 250C geb.+ geölt | 204 | >90 | 3 | 5.24 | 2.36 | V16_78_130_TC02225 | J10W_G1549190 | 12.22 | 16.02 | 19.48 | 3354
Ympress 250C geb. geolied | Ympress 250C pickled & oiled | Tôle décapée làc Ympress 250C Laser 2mm | Ympress 250C geb.+ geölt | 204 | >90 | 4 | 7.01 | 2.97 | V24_78_90_G1545324 | J10W_G1549190 | 17.505 | 22.495 | 25.475 | 3354
WGW S235JR walsblauw | HRS 14 HR | Tôle laminée à chaud S235JR | 1.0038 S235JR walzblau | 205 | >90 | 2 | 3.56 | 1.54 | V12_78_130_TC02224 | J15W_TC00010 | 8.98 | 11.53 | 13.32 | 3354
WGW S235JR walsblauw | HRS 14 HR | Tôle laminée à chaud S235JR | 1.0038 S235JR walzblau | 205 | >90 | 4 | 7.1 | 3.02 | V24_78_90_G1545324 | J10W_G1549190 | 17.55 | 22.61 | 25.57 | 3354
WGW S355MC walsblauw | HRS 46F40 |  | 1.0976 S355MC walzblau | 206 | >90 | 2 | 3.51 | 1.35 | V12_78_130_TC02224 | J15W_TC00010 | 8.955 | 11.385 | 13.105 | 3354
WGW S355MC walsblauw | HRS 46F40 |  | 1.0976 S355MC walzblau | 206 | >90 | 3 | 5.44 | 2.64 | V24_78_90_G1545324 | J10W_G1549190 | 16.72 | 20.76 | 23.36 | 3354
WGW S355MC walsblauw | HRS 46F40 |  | 1.0976 S355MC walzblau | 206 | >90 | 4 | 7 | 2.64 | V24_78_90_G1545324 | J10W_G1549190 | 17.5 | 22.32 | 27.14 | 3354
WGW S355MC walsblauw | HRS 46F40 |  | 1.0976 S355MC walzblau | 206 | >90 | 10 | 17.98 | 8.23 | V80_78_130_TP00149 | J10W_TP01220 | 54.99 | 68.095 | 75.72 | 2381
WGW S700MC walsblauw | HRS 75F70 |  | S700MC walzblau | 207 | >90 | 2 | 3.48 | 1.21 | V16_78_130_TC02225 | J15W_TC00010 | 11.34 | 13.685 | 16.45 | 3354
WGW S700MC walsblauw | HRS 75F70 |  | S700MC walzblau | 207 | >90 | 3 | 5.3 | 2.16 | V24_78_90_G1545324 | J10W_G1549190 | 16.65 | 20.38 | 22.81 | 3354
WGW S700MC walsblauw | HRS 75F70 |  | S700MC walzblau | 207 | >90 | 8 | 14.42 | 6.61 | V80_78_130_TP00149 | J10W_TP01220 | 53.21 | 63.725 | 70.32 | 1794
WGW S700MC walsblauw | HRS 75F70 |  | S700MC walzblau | 207 | >90 | 10 | 17.51 | 6.57 | V80_78_130_TP00149 | J10W_TP01220 | 54.755 | 66.795 | 73.825 | 1794
WGW S355MC gebeitst geolied | HRS 46F40 pickled & oiled | Tôle décapée làc S355MC huilée | 1.0976 S355MC geb. + geölt | 208 | >90 | 1.5 | 2.69 | 1.23 | V10_78_130_TC02223 | J15W_TC00010 | 7.345 | 9.305 | 10.075 | 3354
WGW S355MC gebeitst geolied | HRS 46F40 pickled & oiled | Tôle décapée làc S355MC huilée | 1.0976 S355MC geb. + geölt | 208 | >90 | 2 | 3.59 | 1.62 | V16_78_130_TC02225 | J15W_TC00010 | 11.395 | 14 | 16.915 | 3354
WGW S355MC gebeitst geolied | HRS 46F40 pickled & oiled | Tôle décapée làc S355MC huilée | 1.0976 S355MC geb. + geölt | 208 | >90 | 3 | 5.44 | 2.64 | V24_78_90_G1545324 | J10W_G1549190 | 16.72 | 20.76 | 23.36 | 3354
WGW S355MC gebeitst geolied | HRS 46F40 pickled & oiled | Tôle décapée làc S355MC huilée | 1.0976 S355MC geb. + geölt | 208 | >90 | 10 | 17.98 | 8.23 | V80_78_130_TP00149 | J10W_TP01220 | 54.99 | 68.095 | 75.72 | 2381
WGW S355MC gebeitst geolied | HRS 46F40 pickled & oiled | Tôle décapée làc S355MC huilée | 1.0976 S355MC geb. + geölt | 208 | >90 | 12 | 21.06 | 8.11 | V80_78_130_TP00149 | J10W_TP01220 | 56.53 | 71.115 | 79.14 | 1600
WGW S355MC gebeitst geolied | HRS 46F40 pickled & oiled | Tôle décapée làc S355MC huilée | 1.0976 S355MC geb. + geölt | 208 | >90 | 15 | 26.39 | 10.68 | V80_78_130_TP00149 | R10W_TP00248 | 59.195 | 77.73 | 87.375 | 1050
KGW CorTen A | CorTen A | Tôle làc CorTen A | 1.8946 CorTen A | 210 | >90 | 1 | 1.92 | 1.2 | V10_78_130_TC02223 | J15W_TC00010 | 6.96 | 8.52 | 9.16 | 3354
KGW CorTen A | CorTen A | Tôle làc CorTen A | 1.8946 CorTen A | 210 | >90 | 1.5 | 2.73 | 1.34 | V12_78_130_TC02224 | J15W_TC00010 | 8.565 | 10.6 | 12.205 | 3354
KGW CorTen A | CorTen A | Tôle làc CorTen A | 1.8946 CorTen A | 210 | >90 | 2 | 3.76 | 2.18 | V16_78_130_TC02225 | J10W_G1549190 | 11.48 | 14.45 | 17.56 | 3354
KGW CorTen A | CorTen A | Tôle làc CorTen A | 1.8946 CorTen A | 210 | >90 | 2.5 | 4.59 | 2.36 | V20_78_90_G1543242 | J10W_G1549190 | 14.295 | 17.77 | 22.155 | 3354
KGW CorTen A | CorTen A | Tôle làc CorTen A | 1.8946 CorTen A | 210 | >90 | 3 | 5.37 | 2.39 | V20_78_90_G1543242 | J10W_G1549190 | 14.685 | 18.565 | 23.075 | 3354
KGW CorTen A | CorTen A | Tôle làc CorTen A | 1.8946 CorTen A | 210 | >90 | 4 | 7 | 2.64 | V24_78_90_G1545324 | J10W_G1549190 | 17.5 | 22.32 | 25.14 | 3354
KGW CorTen A | CorTen A | Tôle làc CorTen A | 1.8946 CorTen A | 210 | >90 | 8 | 14.96 | 8.29 | V80_78_130_TP00149 | J10W_TP01220 | 53.48 | 65.105 | 72.27 | 2785
Slijtvast staal RAEX 400 | Wear resistant steel RAEX 400 | Tôle làc 400 Hb résistant à l'abrasion | Verschleissfester Stahl RAEX 400 | 211 | >90 | 3 | 5.28 | 2.12 | V20_78_90_G1543242 | R10W_G1544357 | 14.64 | 18.34 | 22.76 | 3354
WGW CorTen B | CorTen B | CorTen B | CorTen B 1.8965 | 218 | >90 | 1.5 | 2.73 | 1.34 | V12_78_130_TC02224 | J15W_TC00010 | 8.565 | 10.6 | 12.205 | 3354
WGW CorTen B | CorTen B | CorTen B | CorTen B 1.8965 | 218 | >90 | 2 | 3.76 | 2.18 | V16_78_130_TC02225 | J10W_G1549190 | 11.48 | 14.45 | 17.56 | 3354
WGW CorTen B | CorTen B | CorTen B | CorTen B 1.8965 | 218 | >90 | 3 | 5.37 | 2.39 | V20_78_90_G1543242 | J10W_G1549190 | 14.685 | 18.565 | 23.075 | 3354
WGW CorTen B | CorTen B | CorTen B | CorTen B 1.8965 | 218 | >90 | 4 | 7 | 2.64 | V24_78_90_G1545324 | J10W_G1549190 | 17.5 | 22.32 | 25.14 | 3354
WGW S355J2+N | Hot rolled plate S355J2+N | Tôle làc S355J2+N | 1.0577 S355J2+N | 226 | >90 | 2 | 3.76 | 2.18 | V16_78_130_TC02225 | J10W_G1549190 | 11.48 | 14.45 | 17.56 | 3354
WGW S355J2+N | Hot rolled plate S355J2+N | Tôle làc S355J2+N | 1.0577 S355J2+N | 226 | >90 | 3 | 5.31 | 2.21 | V16_78_130_TC02225 | J10W_G1549190 | 12.255 | 16.015 | 19.365 | 3354
WGW S355J2+N | Hot rolled plate S355J2+N | Tôle làc S355J2+N | 1.0577 S355J2+N | 226 | >90 | 4 | 7 | 2.64 | V24_78_90_G1545324 | J10W_G1549190 | 17.5 | 22.32 | 25.14 | 3354
WGW S355J2+N | Hot rolled plate S355J2+N | Tôle làc S355J2+N | 1.0577 S355J2+N | 226 | >90 | 5 | 8.68 | 2.99 | V30_78_90_G1545325 | R10W_G1544357 | 21.84 | 27.675 | 33.33 | 3354
WGW S355J2+N | Hot rolled plate S355J2+N | Tôle làc S355J2+N | 1.0577 S355J2+N | 226 | >90 | 6 | 10.46 | 3.74 | V40_78_90_G1545326 | R10W_G1544357 | 28.23 | 35.33 | 40.97 | 3354
WGW S355J2+N | Hot rolled plate S355J2+N | Tôle làc S355J2+N | 1.0577 S355J2+N | 226 | >90 | 8 | 14.96 | 8.29 | V80_78_130_TP00149 | J10W_TP01220 | 53.48 | 65.105 | 72.27 | 2785
WGW S355J2+N | Hot rolled plate S355J2+N | Tôle làc S355J2+N | 1.0577 S355J2+N | 226 | >90 | 10 | 17.98 | 8.23 | V80_78_130_TP00149 | J10W_TP01220 | 54.99 | 68.095 | 75.72 | 2373
WGW S235JR Tranenplaat | Hot rolled teardrop plate S235JR | Tôle larmée laminée à chaud S235JR | Warmgewalztes Tränenblech S235JR | 227 | >90 | 5 | 8.64 | 2.89 | V30_78_90_G1545325 | R10W_G1544357 | 21.82 | 27.585 | 33.21 | 3354
WGW S235JR Tranenplaat | Hot rolled teardrop plate S235JR | Tôle larmée laminée à chaud S235JR | Warmgewalztes Tränenblech S235JR | 227 | >90 | 6 | 10.4 | 3.55 | V40_78_90_G1545326 | R10W_G1544357 | 28.2 | 35.175 | 40.75 | 3354
WGW S235JR Tranenplaat | Hot rolled teardrop plate S235JR | Tôle larmée laminée à chaud S235JR | Warmgewalztes Tränenblech S235JR | 227 | >90 | 7 | 12.76 | 6.5 | V50_78_90_TP00135 | J10W_TP01220 | 35.38 | 45.01 | 53.38 | 3354
Weervast staal EN10025-5 gebeitst ongeolied | Weatherresistant st. EN10025-5 pickl unoiled | Acier résist. intempéries EN10025-5 décapé | Wetterfesten Stahl EN10025-5 gebeizt ungeölt | 228 | >90 | 1.5 | 2.72 | 1.33 | V12_78_130_TC02224 | J15W_TC00010 | 8.56 | 10.585 | 12.19 | 3354
Weervast staal EN10025-5 gebeitst ongeolied | Weatherresistant st. EN10025-5 pickl unoiled | Acier résist. intempéries EN10025-5 décapé | Wetterfesten Stahl EN10025-5 gebeizt ungeölt | 228 | >90 | 2 | 3.75 | 2.17 | V16_78_130_TC02225 | J10W_G1549190 | 11.475 | 14.435 | 17.545 | 3354
TBL | TBL | TBL | TBL | 233 | >90 | 3 | 5.3 | 2.16 | V24_78_90_G1545324 | J10W_G1549190 | 16.65 | 20.38 | 22.81 | 3354
Staal geperforeerd R3 T5 | Steel perforated plate R3 T5 | Tôle acier R3 T5 perforation ronde | Stahl Lochblech R3 T5 | 235 | >90 | 1.5 | 2.92 | 1.87 | V10_78_130_TC02223 | J15W_TC00010 | 7.46 | 9.855 | 10.83 | 3354
Staal geperforeerd R3 T5 | Steel perforated plate R3 T5 | Tôle acier R3 T5 perforation ronde | Stahl Lochblech R3 T5 | 235 | >90 | 2 | 3.78 | 2.17 | V12_78_130_TC02224 | J15W_TC00010 | 9.09 | 12.065 | 14.06 | 3354
WGW S700MC gebeitst geolied | HRS 75F70 pickled and oiled | Tôle làc S700MC décapée huilée | S700MC gebeitzt geölt | 247 | >90 | 4 | 6.87 | 2.15 | V24_78_90_G1545324 | J10W_G1549190 | 17.435 | 21.945 | 24.585 | 3354
DC04 Matcon | DC04 Matcon | DC04 Matcon | DC04 Matcon | 251 | >90 | 1 | 1.94 | 1.27 | V08_78_130_TC02222 | J15W_TC00010 | 5.77 | 7.375 | 8.24 | 3354
Staal geperforeerd R10 T15 | Steel DD11 perforated plate R10 T15 | Tôle acier DD11 R10 T15 perforation ronde | Stahl DD11 Lochblech R10 T15 | 252 | >90 | 3 | 6.13 | 4.5 | V24_78_90_G1545324 | J10W_G1549190 | 17.065 | 22.38 | 25.565 | 3354
Staal geperforeerd R5 T8 | Steel DD11 perforated plate R5 T8 | Tôle acier DD11 R5 T8 perforation ronde | Stahl DD11 Lochblech R5 T8 | 256 | >90 | 3 | 5.3 | 2.21 | V16_78_130_TC02225 | J10W_G1549190 | 12.25 | 16.005 | 19.36 | 3354
AlMg3 EN AW 5754 H111 |  |  |  | 301 | >90 | 0.8 | 1.65 | 1.25 | V08_78_130_TC02222 | J15W_TC00010 | 5.625 | 7.075 | 7.875 | 3354
AlMg3 EN AW 5754 H111 |  |  |  | 301 | >90 | 1 | 1.85 | 1.27 | V08_78_130_TC02222 | J15W_TC00010 | 5.725 | 7.285 | 8.195 | 3354
AlMg3 EN AW 5754 H111 |  |  |  | 301 | >90 | 1.2 | 2.25 | 1.28 | V08_78_130_TC02222 | J15W_TC00010 | 5.925 | 7.69 | 8.605 | 3354
AlMg3 EN AW 5754 H111 |  |  |  | 301 | >90 | 1.5 | 2.77 | 1.47 | V10_78_130_TC02223 | J15W_TC00010 | 7.385 | 9.505 | 10.355 | 3354
AlMg3 EN AW 5754 H111 |  |  |  | 301 | >90 | 2 | 3.44 | 1.67 | V12_78_130_TC02224 | J15W_TC00010 | 8.92 | 11.475 | 13.39 | 3354
AlMg3 EN AW 5754 H111 |  |  |  | 301 | >90 | 2.5 | 4.28 | 2.11 | V16_78_130_TC02225 | J15W_TC00010 | 11.74 | 14.935 | 18.25 | 3354
AlMg3 EN AW 5754 H111 |  |  |  | 301 | >90 | 3 | 5.06 | 2.5 | V16_78_130_TC02225 | J10W_G1549190 | 12.13 | 15.91 | 19.53 | 3354
AlMg3 EN AW 5754 H111 |  |  |  | 301 | >90 | 4 | 6.8 | 3.3 | V24_78_90_G1545324 | J10W_G1549190 | 17.4 | 22.45 | 25.7 | 3354
AlMg3 EN AW 5754 H111 |  |  |  | 301 | >90 | 10 | 18.89 | 10.82 | V80_78_130_TP00149 | J10W_TP01220 | 55.445 | 70.3 | 78.765 | 3354
AlMg3 EN AW 5754 H111 1zf | AlMg3 EN AW 5754 H111 1s coated |  | AlMg3 EN AW 5754 H111 1sF | 302 | >90 | 1 | 1.85 | 1.27 | V08_78_130_TC02222 | J15W_TC00010 | 5.725 | 7.285 | 8.195 | 3354
AlMg3 EN AW 5754 H111 1zf | AlMg3 EN AW 5754 H111 1s coated |  | AlMg3 EN AW 5754 H111 1sF | 302 | >90 | 1.5 | 2.77 | 1.47 | V10_78_130_TC02223 | J15W_TC00010 | 7.385 | 9.505 | 10.355 | 3354
AlMg3 EN AW 5754 H111 1zf | AlMg3 EN AW 5754 H111 1s coated |  | AlMg3 EN AW 5754 H111 1sF | 302 | >90 | 2 | 3.44 | 1.67 | V12_78_130_TC02224 | J15W_TC00010 | 8.92 | 11.475 | 13.39 | 3354
AlMg3 EN AW 5754 H111 1zf | AlMg3 EN AW 5754 H111 1s coated |  | AlMg3 EN AW 5754 H111 1sF | 302 | >90 | 2.5 | 4.52 | 2.11 | V16_78_130_TC02225 | J15W_TC00010 | 11.86 | 15.175 | 18.37 | 3354
AlMg3 EN AW 5754 H111 1zf | AlMg3 EN AW 5754 H111 1s coated |  | AlMg3 EN AW 5754 H111 1sF | 302 | >90 | 3 | 5.06 | 2.5 | V16_78_130_TC02225 | J10W_G1549190 | 12.13 | 15.91 | 19.53 | 3354
AlMg3 EN AW 5754 H111 1zf | AlMg3 EN AW 5754 H111 1s coated |  | AlMg3 EN AW 5754 H111 1sF | 302 | >90 | 4 | 6.8 | 3.3 | V24_78_90_G1545324 | J10W_G1549190 | 17.4 | 22.45 | 25.7 | 3354
Al 99,5 EN AW 1050 H24 | AlMg3 EN AW 5754 H111 | Tôle Alu EN AW-1050A H14/H24 | AlMg3 EN AW 5754 H111 | 303 | >90 | 1 | 1.98 | 1.4 | V08_78_130_TC02222 | J15W_TC00010 | 5.79 | 7.48 | 8.39 | 3354
Al 99,5 EN AW 1050 H24 | AlMg3 EN AW 5754 H111 | Tôle Alu EN AW-1050A H14/H24 | AlMg3 EN AW 5754 H111 | 303 | >90 | 1.2 | 2.29 | 1.43 | V08_78_130_TC02222 | J15W_TC00010 | 5.945 | 7.805 | 8.775 | 3354
Al 99,5 EN AW 1050 H24 | AlMg3 EN AW 5754 H111 | Tôle Alu EN AW-1050A H14/H24 | AlMg3 EN AW 5754 H111 | 303 | >90 | 1.5 | 2.81 | 1.64 | V10_78_130_TC02223 | J15W_TC00010 | 7.405 | 9.63 | 10.545 | 3354
Al 99,5 EN AW 1050 H24 | AlMg3 EN AW 5754 H111 | Tôle Alu EN AW-1050A H14/H24 | AlMg3 EN AW 5754 H111 | 303 | >90 | 2 | 3.64 | 1.85 | V12_78_130_TC02224 | J15W_TC00010 | 9.02 | 11.765 | 13.67 | 3354
Al 99,5 EN AW 1050 H24 | AlMg3 EN AW 5754 H111 | Tôle Alu EN AW-1050A H14/H24 | AlMg3 EN AW 5754 H111 | 303 | >90 | 2.5 | 4.56 | 2.3 | V16_78_130_TC02225 | J15W_TC00010 | 11.88 | 15.31 | 18.58 | 3354
Al 99,5 EN AW 1050 H24 | AlMg3 EN AW 5754 H111 | Tôle Alu EN AW-1050A H14/H24 | AlMg3 EN AW 5754 H111 | 303 | >90 | 3 | 4.83 | 2.78 | V16_78_130_TC02225 | J10W_G1549190 | 12.015 | 15.82 | 19.695 | 3354
Al 99,5 EN AW 1050 H24 | AlMg3 EN AW 5754 H111 | Tôle Alu EN AW-1050A H14/H24 | AlMg3 EN AW 5754 H111 | 303 | >90 | 4 | 7.19 | 3.3 | V24_78_90_G1545324 | J10W_G1549190 | 17.595 | 22.84 | 25.895 | 3354
AlMg3 EN AW 5754 H111 1,5mm | ALMG3 EN AW 5754 H111 |  | ALMG3 EN AW 5754 H111 | 305 | >90 | 1.5 | 2.77 | 1.47 | V10_78_130_TC02223 | J15W_TC00010 | 7.385 | 9.505 | 10.355 | 3354
AlMg3 EN AW 5754 H111 1,5mm | ALMG3 EN AW 5754 H111 |  | ALMG3 EN AW 5754 H111 | 305 | >90 | 2 | 3.61 | 1.67 | V12_78_130_TC02224 | J15W_TC00010 | 9.005 | 11.645 | 13.475 | 3354
AlMg3 EN AW 5754 H111 1,5mm | ALMG3 EN AW 5754 H111 |  | ALMG3 EN AW 5754 H111 | 305 | >90 | 2.5 | 4.52 | 2.11 | V16_78_130_TC02225 | J15W_TC00010 | 11.86 | 15.175 | 18.37 | 3354
AlMg3 EN AW 5754 H111 1,5mm | ALMG3 EN AW 5754 H111 |  | ALMG3 EN AW 5754 H111 | 305 | >90 | 3 | 5.4 | 2.5 | V16_78_130_TC02225 | J10W_G1549190 | 12.3 | 16.25 | 19.7 | 3354
AlMg3 EN AW 5754 H12/H22 0,8 | AlMg3 EN AW 5754 H12/H22 0,8 | AlMg3 EN AW 5754 H12/H22 0,8 | AlMg3 EN AW 5754 H12/H22 0,8 | 306 | >90 | 1 | 1.95 | 1.27 | V08_78_130_TC02222 | J15W_TC00010 | 5.775 | 7.385 | 8.245 | 3354
AlMg3 EN AW 5754 H12/H22 0,8 | AlMg3 EN AW 5754 H12/H22 0,8 | AlMg3 EN AW 5754 H12/H22 0,8 | AlMg3 EN AW 5754 H12/H22 0,8 | 306 | >90 | 1.2 | 2.25 | 1.28 | V08_78_130_TC02222 | J15W_TC00010 | 5.925 | 7.69 | 8.605 | 3354
AlMg3 EN AW 5754 H12/H22 0,8 | AlMg3 EN AW 5754 H12/H22 0,8 | AlMg3 EN AW 5754 H12/H22 0,8 | AlMg3 EN AW 5754 H12/H22 0,8 | 306 | >90 | 1.5 | 2.77 | 1.47 | V10_78_130_TC02223 | J15W_TC00010 | 7.385 | 9.505 | 10.355 | 3354
AlMg3 EN AW 5754 H12/H22 0,8 | AlMg3 EN AW 5754 H12/H22 0,8 | AlMg3 EN AW 5754 H12/H22 0,8 | AlMg3 EN AW 5754 H12/H22 0,8 | 306 | >90 | 2 | 3.61 | 1.67 | V12_78_130_TC02224 | J15W_TC00010 | 9.005 | 11.645 | 13.475 | 3354
AlMg3 EN AW 5754 H12/H22 0,8 | AlMg3 EN AW 5754 H12/H22 0,8 | AlMg3 EN AW 5754 H12/H22 0,8 | AlMg3 EN AW 5754 H12/H22 0,8 | 306 | >90 | 3 | 5.4 | 2.5 | V16_78_130_TC02225 | J10W_G1549190 | 12.3 | 16.25 | 19.7 | 3354
AlMg3 EN AW 5754 H12/H22 0,8 | AlMg3 EN AW 5754 H12/H22 0,8 | AlMg3 EN AW 5754 H12/H22 0,8 | AlMg3 EN AW 5754 H12/H22 0,8 | 306 | >90 | 4 | 7.19 | 3.3 | V24_78_90_G1545324 | J10W_G1549190 | 17.595 | 22.84 | 25.895 | 3354
ALMg4,5Mn EN AW 5083 H111 | ALMg4,5Mn EN AW 5083 H111 |  | ALMg4,5Mn EN AW 5083 H111 | 307 | >90 | 1 | 1.95 | 1.27 | V08_78_130_TC02222 | J15W_TC00010 | 5.775 | 7.385 | 8.245 | 3354
ALMg4,5Mn EN AW 5083 H111 | ALMg4,5Mn EN AW 5083 H111 |  | ALMg4,5Mn EN AW 5083 H111 | 307 | >90 | 1.5 | 2.85 | 1.69 | V12_78_130_TC02224 | J15W_TC00010 | 8.625 | 10.895 | 12.615 | 3354
ALMg4,5Mn EN AW 5083 H111 | ALMg4,5Mn EN AW 5083 H111 |  | ALMg4,5Mn EN AW 5083 H111 | 307 | >90 | 2 | 3.78 | 2.16 | V16_78_130_TC02225 | J15W_TC00010 | 11.49 | 14.46 | 17.55 | 3354
ALMg4,5Mn EN AW 5083 H111 | ALMg4,5Mn EN AW 5083 H111 |  | ALMg4,5Mn EN AW 5083 H111 | 307 | >90 | 3 | 5.7 | 3.37 | V24_78_90_G1545324 | J10W_G1549190 | 16.85 | 21.385 | 24.22 | 3354
AlMgSi1 EN AW 6082 T6/T651 | AlMgSi1 EN AW 6082 T6/T651 | AlMgSi1 EN AW 6082 T6/T651 | AlMgSi1 EN AW 6082 T6/T651 | 308 | >90 | 1.5 | 2.71 | 1.27 | V10_78_130_TC02223 | J15W_TC00010 | 7.355 | 9.345 | 10.125 | 3354
AlMgSi1 EN AW 6082 T6/T651 | AlMgSi1 EN AW 6082 T6/T651 | AlMgSi1 EN AW 6082 T6/T651 | AlMgSi1 EN AW 6082 T6/T651 | 308 | >90 | 2 | 3.54 | 1.44 | V12_78_130_TC02224 | J15W_TC00010 | 8.97 | 11.46 | 13.21 | 3354
AlMgSi1 EN AW 6082 T6/T651 | AlMgSi1 EN AW 6082 T6/T651 | AlMgSi1 EN AW 6082 T6/T651 | AlMgSi1 EN AW 6082 T6/T651 | 308 | >90 | 3 | 5.33 | 2.26 | V16_78_130_TC02225 | J10W_G1549190 | 12.265 | 16.06 | 19.425 | 3354
AlMgSi1 EN AW 6082 T6/T651 | AlMgSi1 EN AW 6082 T6/T651 | AlMgSi1 EN AW 6082 T6/T651 | AlMgSi1 EN AW 6082 T6/T651 | 308 | >90 | 4 | 7.07 | 2.83 | V24_78_90_G1545324 | J10W_G1549190 | 17.535 | 22.485 | 25.365 | 3354
AlMg3 H114 Tranenplaat 2-traans ongeb. | AlMg3 H114 Diamond pl 2-tears not pickl | AlMg3 H114 larmée non décapée duet | AlMg3 H114 Tränenblech 2-tränen ungebei | 309 | >90 | 2.5 | 4.53 | 2.12 | V16_78_130_TC02225 | J15W_TC00010 | 11.865 | 15.19 | 18.385 | 3354
AlMg3 H114 Tranenplaat 2-traans ongeb. | AlMg3 H114 Diamond pl 2-tears not pickl | AlMg3 H114 larmée non décapée duet | AlMg3 H114 Tränenblech 2-tränen ungebei | 309 | >90 | 4 | 7.21 | 3.31 | V24_78_90_G1545324 | J10W_G1549190 | 17.605 | 22.865 | 25.915 | 3354
AlMg3 H114 Tranenplaat 2-traans ongeb. | AlMg3 H114 Diamond pl 2-tears not pickl | AlMg3 H114 larmée non décapée duet | AlMg3 H114 Tränenblech 2-tränen ungebei | 309 | >90 | 6 | 10.92 | 5.26 | V40_78_90_G1545326 | J10W_G1549190 | 28.46 | 36.55 | 42.72 | 3354
AlMg3 H114 Tranenplaat 5-traans ongeb. | AlMg3 H114 Diamond pl. 5-tears non pickled | AlMg3 H114 Larmée décapée quintet | AlMg3 H114 Tränenblech 5-tränen ungebeitzt | 310 | >90 | 2 | 3.61 | 1.68 | V12_78_130_TC02224 | J15W_TC00010 | 9.005 | 11.65 | 13.485 | 3354
AlMg3 H114 Tranenplaat 5-traans ongeb. | AlMg3 H114 Diamond pl. 5-tears non pickled | AlMg3 H114 Larmée décapée quintet | AlMg3 H114 Tränenblech 5-tränen ungebeitzt | 310 | >90 | 2.5 | 4.64 | 2.51 | V16_78_130_TC02225 | J10W_G1549190 | 11.92 | 15.495 | 18.83 | 3354
AlMg3 H114 Tranenplaat 5-traans ongeb. | AlMg3 H114 Diamond pl. 5-tears non pickled | AlMg3 H114 Larmée décapée quintet | AlMg3 H114 Tränenblech 5-tränen ungebeitzt | 310 | >90 | 3.5 | 6.46 | 3.34 | V24_78_90_G1545324 | J10W_G1549190 | 17.23 | 22.13 | 25.07 | 3354
AlMg3 H114 Tranenplaat 5-traans ongeb. | AlMg3 H114 Diamond pl. 5-tears non pickled | AlMg3 H114 Larmée décapée quintet | AlMg3 H114 Tränenblech 5-tränen ungebeitzt | 310 | >90 | 4 | 7.21 | 3.31 | V24_78_90_G1545324 | J10W_G1549190 | 17.605 | 22.865 | 25.915 | 3354
AlMg3 H114 Tranenplaat 5-traans ongeb. | AlMg3 H114 Diamond pl. 5-tears non pickled | AlMg3 H114 Larmée décapée quintet | AlMg3 H114 Tränenblech 5-tränen ungebeitzt | 310 | >90 | 5 | 8.96 | 3.96 | V30_78_90_G1545325 | J10W_G1549190 | 21.98 | 28.44 | 34.44 | 3354
AlMg3 H114 Tranenplaat 5-traans ongeb. | AlMg3 H114 Diamond pl. 5-tears non pickled | AlMg3 H114 Larmée décapée quintet | AlMg3 H114 Tränenblech 5-tränen ungebeitzt | 310 | >90 | 6.5 | 12.11 | 6.77 | V40_78_90_G1545326 | J10W_TP01220 | 29.055 | 38.495 | 45.325 | 3354
AlMg3 H114 Tranenplaat 5-traans ongeb. | AlMg3 H114 Diamond pl. 5-tears non pickled | AlMg3 H114 Larmée décapée quintet | AlMg3 H114 Tränenblech 5-tränen ungebeitzt | 310 | >90 | 9.5 | 18.25 | 11.09 | V80_78_130_TP00149 | J10W_TP01220 | 55.125 | 69.795 | 78.215 | 3354
AlMg1 EN AW5005 H24/H34 | AlMg1 EN AW5005 H24/H34 | Tôle AlMg1 EN AW5005 H24/H34 | AlMg1 EN AW5005 H24/H34 | 312 | >90 | 2 | 3.61 | 1.67 | V12_78_130_TC02224 | J15W_TC00010 | 9.005 | 11.645 | 13.475 | 3354
AlMg1 EN AW5005 H24/H34 | AlMg1 EN AW5005 H24/H34 | Tôle AlMg1 EN AW5005 H24/H34 | AlMg1 EN AW5005 H24/H34 | 312 | >90 | 3 | 5.4 | 2.5 | V16_78_130_TC02225 | J10W_G1549190 | 12.3 | 16.25 | 19.7 | 3354
AlMg1 EN AW 5005 H44 RAL9010 1zf | AlMg1 EN AW 5005 H44 RAL9010 film | AlMg1 EN AW 5005 H44 RAL9010 1 laminées | AlMg1 EN AW 5005 H44 RAL9010 1sf | 313 | >90 | 1.5 | 2.77 | 1.47 | V10_78_130_TC02223 | J15W_TC00010 | 7.385 | 9.505 | 10.355 | 3354
AlMg1 EN AW 5005 H14/H24 15Mu geanodiseerd 1z | EN AW 5005 H14/H24 15Mu anodized film | EN AW 5005 H14/H24 15Mu anodisé laminées | EN AW 5005 H14/H24 15Mu eloxiert 1sf | 314 | >90 | 1 | 1.95 | 1.27 | V08_78_130_TC02222 | J15W_TC00010 | 5.775 | 7.385 | 8.245 | 3354
AlMg1 EN AW 5005 H14/H24 15Mu geanodiseerd 1z | EN AW 5005 H14/H24 15Mu anodized film | EN AW 5005 H14/H24 15Mu anodisé laminées | EN AW 5005 H14/H24 15Mu eloxiert 1sf | 314 | >90 | 1.5 | 2.85 | 1.69 | V12_78_130_TC02224 | J15W_TC00010 | 8.625 | 10.895 | 12.615 | 3354
AlMg1 EN AW 5005 H14/H24 15Mu geanodiseerd 1z | EN AW 5005 H14/H24 15Mu anodized film | EN AW 5005 H14/H24 15Mu anodisé laminées | EN AW 5005 H14/H24 15Mu eloxiert 1sf | 314 | >90 | 2 | 3.61 | 1.67 | V12_78_130_TC02224 | J15W_TC00010 | 9.005 | 11.645 | 13.475 | 3354
AlMg1 EN AW 5005 H14/H24 15Mu geanodiseerd 1z | EN AW 5005 H14/H24 15Mu anodized film | EN AW 5005 H14/H24 15Mu anodisé laminées | EN AW 5005 H14/H24 15Mu eloxiert 1sf | 314 | >90 | 3 | 5.4 | 2.5 | V16_78_130_TC02225 | J10W_G1549190 | 12.3 | 16.25 | 19.7 | 3354
AlMg1 EN AW5005 H14 anod kwal 1zf | AlMg1 EN AW5005 H14 anodise quality 1sf | AlMg1 EN AW5005 H14 qualité anodiser 1sf | AlMg1 EN AW5005 H14 Eloxalqualität 1sf | 315 | >90 | 1.5 | 2.77 | 1.47 | V10_78_130_TC02223 | J15W_TC00010 | 7.385 | 9.505 | 10.355 | 3354
AlMg1 EN AW5005 H14 anod kwal 1zf | AlMg1 EN AW5005 H14 anodise quality 1sf | AlMg1 EN AW5005 H14 qualité anodiser 1sf | AlMg1 EN AW5005 H14 Eloxalqualität 1sf | 315 | >90 | 2 | 3.61 | 1.67 | V12_78_130_TC02224 | J15W_TC00010 | 9.005 | 11.645 | 13.475 | 3354
AlMg1 EN AW5005 H14 anod kwal 1zf | AlMg1 EN AW5005 H14 anodise quality 1sf | AlMg1 EN AW5005 H14 qualité anodiser 1sf | AlMg1 EN AW5005 H14 Eloxalqualität 1sf | 315 | >90 | 3 | 5.4 | 2.5 | V16_78_130_TC02225 | J10W_G1549190 | 12.3 | 16.25 | 19.7 | 3354
AlMg3 H114 Tranenplaat 2-traans geb. | AlMg3 H114 Diamond pl 2-tears pickled | AlMg3 H114 larmée décapée duet | AlMg3 H114 Tränenblech 2-tränen gebeitzt | 318 | >90 | 4 | 7.21 | 3.31 | V24_78_90_G1545324 | J10W_G1549190 | 17.605 | 22.865 | 25.915 | 3354
AlMg3 H114 Tranenplaat 2-traans geb. | AlMg3 H114 Diamond pl 2-tears pickled | AlMg3 H114 larmée décapée duet | AlMg3 H114 Tränenblech 2-tränen gebeitzt | 318 | >90 | 4.5 | 8.21 | 4.01 | V30_78_90_G1545325 | J10W_G1549190 | 21.605 | 27.715 | 33.615 | 3354
AlMg3 H114 Tranenplaat 2-traans geb. | AlMg3 H114 Diamond pl 2-tears pickled | AlMg3 H114 larmée décapée duet | AlMg3 H114 Tränenblech 2-tränen gebeitzt | 318 | >90 | 5 | 8.96 | 3.96 | V30_78_90_G1545325 | J10W_G1549190 | 21.98 | 28.44 | 34.44 | 3354
AlMg3 H114 Tranenplaat 2-traans geb. | AlMg3 H114 Diamond pl 2-tears pickled | AlMg3 H114 larmée décapée duet | AlMg3 H114 Tränenblech 2-tränen gebeitzt | 318 | >90 | 6.5 | 12.11 | 6.77 | V40_78_90_G1545326 | J10W_TP01220 | 29.055 | 38.495 | 45.325 | 3354
AlMg3 H114 Tranenplaat 5-traans geb. |  |  |  | 319 | >90 | 4 | 7.21 | 3.31 | V24_78_90_G1545324 | J10W_G1549190 | 17.605 | 22.865 | 25.915 | 3354
AlMg3 H114 Tranenplaat 5-traans geb. |  |  |  | 319 | >90 | 6.5 | 12.11 | 6.77 | V40_78_90_G1545326 | J10W_TP01220 | 29.055 | 38.495 | 45.325 | 3354
AlMg1 EN AW5005 H14 anod kwal 55HX 1zf | AlMg1 EN AW5005 H14 anodise quality 55HX 1sf | AlMg1 EN AW5005 H14 qualité anodiser 55HX 1sf | AlMg1 EN AW5005 H14 Eloxalqualität 55HX 1sf | 325 | >90 | 2 | 3.61 | 1.67 | V12_78_130_TC02224 | J15W_TC00010 | 9.005 | 11.645 | 13.475 | 3354
AlMg1 EN AW5005 H14 anod kwal 55HX 1zf | AlMg1 EN AW5005 H14 anodise quality 55HX 1sf | AlMg1 EN AW5005 H14 qualité anodiser 55HX 1sf | AlMg1 EN AW5005 H14 Eloxalqualität 55HX 1sf | 325 | >90 | 3 | 5.4 | 2.5 | V16_78_130_TC02225 | J10W_G1549190 | 12.3 | 16.25 | 19.7 | 3354
AlMg3 H114 Tranenplaat 2-traans geb. | AlMg3 H114 Diamond pl 1-tear not pickled | AlMg3 H114 larmée non décapé un | AlMg3 H114 Tränenblech 1-Träne ungebeitzt | 328 | >90 | 2 | 3.61 | 1.68 | V12_78_130_TC02224 | J15W_TC00010 | 9.005 | 11.65 | 13.485 | 3354
EN AW 1050A geperforeerd R5 T8 | EN AW 1050A perforated R5 T8 | EN AW 1050A perforées R5 T8 | EN AW 1050A Lochblech R5 T8 | 329 | >90 | 1.5 | 2.78 | 1.48 | V10_78_130_TC02223 | J15W_TC00010 | 7.39 | 9.52 | 10.37 | 3354
AlMg3 EN AW-5754 | Aluminium rice seed plate/strip EN | Tôle/feuillard aluminium grain de riz EN | Aluminium Reiskornblech/Band EN | 330 | >90 | 3 | 5.4 | 2.5 | V16_78_130_TC02225 | J10W_G1549190 | 12.3 | 16.25 | 19.7 | 3354
AlMg1 EN AW5005 H14 anod kwal 55HX 1zf Bartels | ENAW5005 H14 anodise quality 55HX 1sf Bartels | ENAW5005 H14 qualité anodiser 55HX 1sf Bartels | ENAW5005 H14 Eloxalqualität 55HX 1sf Bartels | 332 | >90 | 2 | 3.61 | 1.67 | V12_78_130_TC02224 | J15W_TC00010 | 9.005 | 11.645 | 13.475 | 3354
AlMg1 EN AW5005 H14 anod kwal 55HX 1zf Bartels | ENAW5005 H14 anodise quality 55HX 1sf Bartels | ENAW5005 H14 qualité anodiser 55HX 1sf Bartels | ENAW5005 H14 Eloxalqualität 55HX 1sf Bartels | 332 | >90 | 3 | 5.4 | 2.5 | V16_78_130_TC02225 | J10W_G1549190 | 12.3 | 16.25 | 19.7 | 3354
AlMg3 EN AW 5754 H12/H22 1zf | ALMG3 EN AW5754 H12/H22 1zf | Tôle alu EN AW5754 H12/H22 1zf | ALMG3 EN AW5754 H12/H22 1zf | 336 | >90 | 2 | 3.61 | 1.67 | V12_78_130_TC02224 | J15W_TC00010 | 9.005 | 11.645 | 13.475 | 3354
AlMg1 EN AW5005 H14/H24 1zF | AlMg1 EN AW5005 H14/H24 1zf |  | AlMg1 EN AW5005 H14/H24 1zf | 398 | >90 | 3 | 5.46 | 2.78 | V16_78_130_TC02225 | J10W_G1549190 | 12.33 | 16.45 | 20.01 | 3354
Sendzimir DX51+Z275 | Sendzimir DX51+Z275-M-A-C | Sendzimir DX51+Z275-M-A-C | Sendzimir DX51+Z275-M-A-C | 401 | >90 | 0.63 | 1.45 | 1.38 | V08_78_130_TC02222 | J15W_TC00010 | 5.525 | 6.94 | 7.735 | 3354
Sendzimir DX51+Z275 | Sendzimir DX51+Z275-M-A-C | Sendzimir DX51+Z275-M-A-C | Sendzimir DX51+Z275-M-A-C | 401 | >90 | 0.7 | 1.55 | 1.38 | V08_78_130_TC02222 | J15W_TC00010 | 5.575 | 7.04 | 7.855 | 3354
Sendzimir DX51+Z275 | Sendzimir DX51+Z275-M-A-C | Sendzimir DX51+Z275-M-A-C | Sendzimir DX51+Z275-M-A-C | 401 | >90 | 0.75 | 1.62 | 1.39 | V08_78_130_TC02222 | J15W_TC00010 | 5.61 | 7.115 | 7.95 | 3354
Sendzimir DX51+Z275 | Sendzimir DX51+Z275-M-A-C | Sendzimir DX51+Z275-M-A-C | Sendzimir DX51+Z275-M-A-C | 401 | >90 | 0.8 | 1.69 | 1.39 | V08_78_130_TC02222 | J15W_TC00010 | 5.645 | 7.185 | 8.035 | 3354
Sendzimir DX51+Z275 | Sendzimir DX51+Z275-M-A-C | Sendzimir DX51+Z275-M-A-C | Sendzimir DX51+Z275-M-A-C | 401 | >90 | 0.88 | 1.81 | 1.39 | V08_78_130_TC02222 | J15W_TC00010 | 5.705 | 7.305 | 8.175 | 3354
Sendzimir DX51+Z275 | Sendzimir DX51+Z275-M-A-C | Sendzimir DX51+Z275-M-A-C | Sendzimir DX51+Z275-M-A-C | 401 | >90 | 1 | 2.18 | 1.4 | V08_78_130_TC02222 | J15W_TC00010 | 5.89 | 7.68 | 8.49 | 3354
Sendzimir DX51+Z275 | Sendzimir DX51+Z275-M-A-C | Sendzimir DX51+Z275-M-A-C | Sendzimir DX51+Z275-M-A-C | 401 | >90 | 1.25 | 2.36 | 1.42 | V08_78_130_TC02222 | J15W_TC00010 | 5.98 | 7.87 | 8.85 | 3354
Sendzimir DX51+Z275 | Sendzimir DX51+Z275-M-A-C | Sendzimir DX51+Z275-M-A-C | Sendzimir DX51+Z275-M-A-C | 401 | >90 | 1.5 | 2.64 | 1.65 | V10_78_130_TC02223 | J15W_TC00010 | 7.32 | 9.465 | 10.47 | 3354
Sendzimir DX51+Z275 | Sendzimir DX51+Z275-M-A-C | Sendzimir DX51+Z275-M-A-C | Sendzimir DX51+Z275-M-A-C | 401 | >90 | 2 | 3.66 | 1.88 | V12_78_130_TC02224 | J15W_TC00010 | 9.03 | 11.8 | 13.71 | 3354
Sendzimir DX51+Z275 | Sendzimir DX51+Z275-M-A-C | Sendzimir DX51+Z275-M-A-C | Sendzimir DX51+Z275-M-A-C | 401 | >90 | 2.5 | 4.42 | 2.41 | V16_78_130_TC02225 | J15W_TC00010 | 11.81 | 15.225 | 18.62 | 3354
Sendzimir DX51+Z275 | Sendzimir DX51+Z275-M-A-C | Sendzimir DX51+Z275-M-A-C | Sendzimir DX51+Z275-M-A-C | 401 | >90 | 3 | 5.2 | 2.75 | V16_78_130_TC02225 | J10W_G1549190 | 12.2 | 16.175 | 19.85 | 3354
Sendzimir DX51+Z275 | Sendzimir DX51+Z275-M-A-C | Sendzimir DX51+Z275-M-A-C | Sendzimir DX51+Z275-M-A-C | 401 | >90 | 4 | 6.65 | 3.73 | V24_78_90_G1545324 | J10W_G1549190 | 17.325 | 22.515 | 26.055 | 3354
Zincor St12 ZE25/25-03 | Zintec S12 ZE 25/25-03 | Tôle élezinq DC01+ZE25/25-A-P-C | DC01 Zincor ZE 25/25-03 | 402 | >90 | 0.8 | 1.69 | 1.39 | V08_78_130_TC02222 | J15W_TC00010 | 5.645 | 7.185 | 8.035 | 3354
Zincor St12 ZE25/25-03 | Zintec S12 ZE 25/25-03 | Tôle élezinq DC01+ZE25/25-A-P-C | DC01 Zincor ZE 25/25-03 | 402 | >90 | 0.88 | 1.81 | 1.39 | V08_78_130_TC02222 | J15W_TC00010 | 5.705 | 7.305 | 8.175 | 3354
Zincor St12 ZE25/25-03 | Zintec S12 ZE 25/25-03 | Tôle élezinq DC01+ZE25/25-A-P-C | DC01 Zincor ZE 25/25-03 | 402 | >90 | 0.9 | 1.84 | 1.39 | V08_78_130_TC02222 | J15W_TC00010 | 5.72 | 7.335 | 8.21 | 3354
Zincor St12 ZE25/25-03 | Zintec S12 ZE 25/25-03 | Tôle élezinq DC01+ZE25/25-A-P-C | DC01 Zincor ZE 25/25-03 | 402 | >90 | 1 | 1.99 | 1.4 | V08_78_130_TC02222 | J15W_TC00010 | 5.795 | 7.49 | 8.395 | 3354
Zincor St12 ZE25/25-03 | Zintec S12 ZE 25/25-03 | Tôle élezinq DC01+ZE25/25-A-P-C | DC01 Zincor ZE 25/25-03 | 402 | >90 | 1.25 | 2.36 | 1.42 | V08_78_130_TC02222 | J15W_TC00010 | 5.98 | 7.87 | 8.85 | 3354
Zincor St12 ZE25/25-03 | Zintec S12 ZE 25/25-03 | Tôle élezinq DC01+ZE25/25-A-P-C | DC01 Zincor ZE 25/25-03 | 402 | >90 | 1.5 | 2.82 | 1.65 | V10_78_130_TC02223 | J15W_TC00010 | 7.41 | 9.645 | 10.56 | 3354
Zincor St12 ZE25/25-03 | Zintec S12 ZE 25/25-03 | Tôle élezinq DC01+ZE25/25-A-P-C | DC01 Zincor ZE 25/25-03 | 402 | >90 | 2 | 3.38 | 1.75 | V12_78_130_TC02224 | J15W_TC00010 | 8.89 | 11.455 | 13.44 | 3354
Zincor St12 ZE25/25-03 | Zintec S12 ZE 25/25-03 | Tôle élezinq DC01+ZE25/25-A-P-C | DC01 Zincor ZE 25/25-03 | 402 | >90 | 2.5 | 4.6 | 2.41 | V16_78_130_TC02225 | J15W_TC00010 | 11.9 | 15.405 | 18.71 | 3354
Zincor St12 ZE25/25-03 | Zintec S12 ZE 25/25-03 | Tôle élezinq DC01+ZE25/25-A-P-C | DC01 Zincor ZE 25/25-03 | 402 | >90 | 3 | 5.2 | 2.75 | V16_78_130_TC02225 | J10W_G1549190 | 12.2 | 16.175 | 19.85 | 3354
Zincor St12 ZE25/25-03 | Zintec S12 ZE 25/25-03 | Tôle élezinq DC01+ZE25/25-A-P-C | DC01 Zincor ZE 25/25-03 | 402 | >90 | 4 | 7.31 | 3.73 | V24_78_90_G1545324 | J10W_G1549190 | 17.655 | 23.175 | 26.385 | 3354
Messing CuZn37 HH |  |  |  | 403 | >90 | 1 | 1.94 | 1.28 | V08_78_130_TC02222 | J15W_TC00010 | 5.77 | 7.38 | 8.25 | 3354
Messing CuZn37 HH |  |  |  | 403 | >90 | 1.5 | 2.77 | 1.49 | V10_78_130_TC02223 | J15W_TC00010 | 7.385 | 9.515 | 10.375 | 3354
Messing CuZn37 HH |  |  |  | 403 | >90 | 2 | 3.61 | 1.69 | V12_78_130_TC02224 | J15W_TC00010 | 9.005 | 11.655 | 13.495 | 3354
Messing CuZn37 HH |  |  |  | 403 | >90 | 3 | 5.19 | 2.5 | V16_78_130_TC02225 | J10W_G1549190 | 12.195 | 16.04 | 19.595 | 3354
Koper Cu-DHP/R240 halfhard | Copper Cu-DHP/R240 half hard | Cuivre Cu-DHP/R240 demi-dur | Kupfer Cu-DHP/R240 halbhart | 404 | >90 | 1 | 1.94 | 1.28 | V08_78_130_TC02222 | J15W_TC00010 | 5.77 | 7.38 | 8.25 | 3354
Koper Cu-DHP/R240 halfhard | Copper Cu-DHP/R240 half hard | Cuivre Cu-DHP/R240 demi-dur | Kupfer Cu-DHP/R240 halbhart | 404 | >90 | 1.5 | 2.77 | 1.49 | V10_78_130_TC02223 | J15W_TC00010 | 7.385 | 9.515 | 10.375 | 3354
Koper Cu-DHP/R240 halfhard | Copper Cu-DHP/R240 half hard | Cuivre Cu-DHP/R240 demi-dur | Kupfer Cu-DHP/R240 halbhart | 404 | >90 | 2 | 3.61 | 1.69 | V12_78_130_TC02224 | J15W_TC00010 | 9.005 | 11.655 | 13.495 | 3354
Koper Cu-DHP/R240 halfhard | Copper Cu-DHP/R240 half hard | Cuivre Cu-DHP/R240 demi-dur | Kupfer Cu-DHP/R240 halbhart | 404 | >90 | 3 | 5.4 | 2.53 | V16_78_130_TC02225 | J10W_G1549190 | 12.3 | 16.265 | 19.73 | 3354
Koper Cu-DHP/R240 halfhard | Copper Cu-DHP/R240 half hard | Cuivre Cu-DHP/R240 demi-dur | Kupfer Cu-DHP/R240 halbhart | 404 | >90 | 4 | 7.19 | 3.35 | V24_78_90_G1545324 | J10W_G1549190 | 17.595 | 22.865 | 25.945 | 3354
Magnelis S250GD ZM310 | Magnelis S250GD ZM310 | Magnelis S250GD ZM310 | Magnelis S250GD ZM310 | 406 | >90 | 0.75 | 1.5 | 1.07 | V08_78_130_TC02222 | J15W_TC00010 | 5.55 | 6.835 | 7.57 | 3354
Magnelis S250GD ZM310 | Magnelis S250GD ZM310 | Magnelis S250GD ZM310 | Magnelis S250GD ZM310 | 406 | >90 | 1 | 1.88 | 1.09 | V08_78_130_TC02222 | J15W_TC00010 | 5.74 | 7.225 | 8.03 | 3354
Magnelis S250GD ZM310 | Magnelis S250GD ZM310 | Magnelis S250GD ZM310 | Magnelis S250GD ZM310 | 406 | >90 | 1.25 | 2.26 | 1.11 | V08_78_130_TC02222 | J15W_TC00010 | 5.93 | 7.615 | 8.49 | 3354
Magnelis S250GD ZM310 | Magnelis S250GD ZM310 | Magnelis S250GD ZM310 | Magnelis S250GD ZM310 | 406 | >90 | 1.5 | 2.68 | 1.19 | V10_78_130_TC02223 | J15W_TC00010 | 7.34 | 9.275 | 10.03 | 3354
Magnelis S250GD ZM310 | Magnelis S250GD ZM310 | Magnelis S250GD ZM310 | Magnelis S250GD ZM310 | 406 | >90 | 2 | 3.49 | 1.29 | V12_78_130_TC02224 | J15W_TC00010 | 8.945 | 11.335 | 13.035 | 3354
Magnelis S250GD ZM310 | Magnelis S250GD ZM310 | Magnelis S250GD ZM310 | Magnelis S250GD ZM310 | 406 | >90 | 2.5 | 4.35 | 1.53 | V16_78_130_TC02225 | J15W_TC00010 | 11.775 | 14.715 | 17.705 | 3354
Magnelis S250GD ZM310 | Magnelis S250GD ZM310 | Magnelis S250GD ZM310 | Magnelis S250GD ZM310 | 406 | >90 | 3 | 5.29 | 2.16 | V16_78_130_TC02225 | J10W_G1549190 | 12.245 | 15.97 | 19.305 | 3354
Magnelis S250GD ZM310 | Magnelis S250GD ZM310 | Magnelis S250GD ZM310 | Magnelis S250GD ZM310 | 406 | >90 | 4 | 6.97 | 2.54 | V24_78_90_G1545324 | J10W_G1549190 | 17.485 | 22.24 | 25.025 | 3354
Gealuminiseerde plaat DX51D+AS120-A-O | Aluminized steel sheet DX51D+AS120-A-O | Tôle aluminisée DX51D+AS120-A-O | Feueraluminiertes Blech DX51D+AS120-A-O | 408 | >90 | 1 | 1.99 | 1.4 | V08_78_130_TC02222 | J15W_TC00010 | 5.795 | 7.49 | 8.395 | 3354
Gealuminiseerde plaat DX51D+AS120-A-O | Aluminized steel sheet DX51D+AS120-A-O | Tôle aluminisée DX51D+AS120-A-O | Feueraluminiertes Blech DX51D+AS120-A-O | 408 | >90 | 1.5 | 2.82 | 1.65 | V10_78_130_TC02223 | J15W_TC00010 | 7.41 | 9.645 | 10.56 | 3354
Gealuminiseerde plaat DX51D+AS120-A-O | Aluminized steel sheet DX51D+AS120-A-O | Tôle aluminisée DX51D+AS120-A-O | Feueraluminiertes Blech DX51D+AS120-A-O | 408 | >90 | 2 | 3.66 | 1.88 | V12_78_130_TC02224 | J15W_TC00010 | 9.03 | 11.8 | 13.71 | 3354
Gealuminiseerde plaat DX51D+AS120-A-O | Aluminized steel sheet DX51D+AS120-A-O | Tôle aluminisée DX51D+AS120-A-O | Feueraluminiertes Blech DX51D+AS120-A-O | 408 | >90 | 3 | 5.46 | 2.75 | V16_78_130_TC02225 | J10W_G1549190 | 12.33 | 16.435 | 19.98 | 3354
Sendzimir S250GD+Z275 gelakt RAL9002 | Sendzimir S250GD+Z275 prepainted RAL9002 | Tôle prepeint polyester galv S250GD+Z275 | Sendzimir S250GD+Z275 beschichtet RAL9002 | 409 | >90 | 0.75 | 1.62 | 1.39 | V08_78_130_TC02222 | J15W_TC00010 | 5.61 | 7.115 | 7.95 | 3354
Messing CuZn37 HH 1zf | Messing CuZn37 HH 1zf | Messing CuZn37 HH 1zf | Messing CuZn37 HH 1zf | 415 | >90 | 1 | 1.94 | 1.28 | V08_78_130_TC02222 | J15W_TC00010 | 5.77 | 7.38 | 8.25 | 3354
Messing CuZn37 HH 1zf | Messing CuZn37 HH 1zf | Messing CuZn37 HH 1zf | Messing CuZn37 HH 1zf | 415 | >90 | 1.5 | 2.77 | 1.49 | V10_78_130_TC02223 | J15W_TC00010 | 7.385 | 9.515 | 10.375 | 3354
Aluzink DX51D+AZ150-A-C | Aluzinc DX51D+AZ150-A-C | Aluzinc DX51D+AZ150-A-C | Aluzink DX51D+AZ150-A-C | 416 | >90 | 1.5 | 2.82 | 1.65 | V10_78_130_TC02223 | J15W_TC00010 | 7.41 | 9.645 | 10.56 | 3354
Sendzimir geperf DX51D+Z140 R3 T5 33% RdPrf | Sendzimir DX51D+Z140 R3 T5 33% RdPrf | Sendzimir DX51D+Z140 R3 T5 33% RdPrf | Sendzimir DX51D+Z140 R3 T5 33% RdPrf | 417 | >90 | 0.75 | 1.62 | 1.39 | V08_78_130_TC02222 | J15W_TC00010 | 5.61 | 7.115 | 7.95 | 3354
Sendzimir geperforeerd DX51D+Z rond R5 T8 | Sendzimir perforated DX51D+Z round R5 T8 | Sendzimir perfo DX51D+Z ronde R5 T8 | Sendzimir Lochblech DX51D+Z rund R5 T8 | 420 | >90 | 1.5 | 2.82 | 1.65 | V10_78_130_TC02223 | J15W_TC00010 | 7.41 | 9.645 | 10.56 | 3354
S350GD+Z275 | S350GD+Z275 | S350GD+Z275 | S350GD+Z275 | 421 | >90 | 2.5 | 4.39 | 1.69 | V16_78_130_TC02225 | J15W_TC00010 | 11.795 | 14.835 | 17.885 | 3354
S350GD+Z275 | S350GD+Z275 | S350GD+Z275 | S350GD+Z275 | 421 | >90 | 3 | 5.48 | 2.76 | V24_78_90_G1545324 | J10W_G1549190 | 16.74 | 20.86 | 23.5 | 3354
Magnelis HX380LAD+ZM310 | Magnelis HX380LAD+ZM310 | Magnelis HX380LAD+ZM310 | Magnelis HX380LAD+ZM310 | 423 | >90 | 2 | 3.49 | 1.29 | V12_78_130_TC02224 | J15W_TC00010 | 8.945 | 11.335 | 13.035 | 3354
Magnelis HX380LAD+ZM310 | Magnelis HX380LAD+ZM310 | Magnelis HX380LAD+ZM310 | Magnelis HX380LAD+ZM310 | 423 | >90 | 3 | 5.29 | 2.16 | V16_78_130_TC02225 | J10W_G1549190 | 12.245 | 15.97 | 19.305 | 3354
Sendzimir S250GD+Z275 gelakt RAL9016 1zF | Sendz. S250GD+Z275 prepainted RAL9016 1zF | Prepeint poly galv S250GD+Z275 RAL9016 1zF | Sendz. S250GD+Z275 beschichtet RAL9016 1zF | 424 | >90 | 0.75 | 1.62 | 1.39 | V08_78_130_TC02222 | J15W_TC00010 | 5.61 | 7.115 | 7.95 | 3354
Send. geperf DX51D+Z140 R3 T5 RdPrf Bolair 0,75 | Send. geperf DX51D+Z140 R3 T5 RdPrf Bolair 0,75 | Send. geperf DX51D+Z140 R3 T5 RdPrf Bolair 0,75 | Send. geperf DX51D+Z140 R3 T5 RdPrf Bolair 0,75 | 427 | >90 | 0.75 | 1.62 | 1.39 | V08_78_130_TC02222 | J15W_TC00010 | 5.61 | 7.115 | 7.95 | 3354
Sendzimir geperforeerd DX51D+Z140 R5 T8 | Sendzimir perforated DX51D+Z140 R5 T8 | Sendzimir perforation DX51D+Z140 R5 T8 | Feuerverzinkt Lochblech DX51D+Z140 R5 T8 | 428 | >90 | 2 | 3.66 | 1.88 | V12_78_130_TC02224 | J15W_TC00010 | 9.03 | 11.8 | 13.71 | 3354
|  |  |  | 429 | >90 | 0.75 | 1.62 | 1.39 | V08_78_130_TC02222 | J15W_TC00010 | 5.61 | 7.115 | 7.95 | 3354
Magnelis S250GD ZM310 Vencomatic | Magnelis S250GD ZM310 Vencomatic | Magnelis S250GD ZM310 Vencomatic | Magnelis S250GD ZM310 Vencomatic | 431 | >90 | 0.75 | 1.5 | 1.07 | V08_78_130_TC02222 | J15W_TC00010 | 5.55 | 6.835 | 7.57 | 3354
Magnelis S250GD ZM310 Vencomatic | Magnelis S250GD ZM310 Vencomatic | Magnelis S250GD ZM310 Vencomatic | Magnelis S250GD ZM310 Vencomatic | 431 | >90 | 1 | 1.88 | 1.09 | V08_78_130_TC02222 | J15W_TC00010 | 5.74 | 7.225 | 8.03 | 3354
Magnelis S250GD ZM310 Vencomatic | Magnelis S250GD ZM310 Vencomatic | Magnelis S250GD ZM310 Vencomatic | Magnelis S250GD ZM310 Vencomatic | 431 | >90 | 1.25 | 2.26 | 1.11 | V08_78_130_TC02222 | J15W_TC00010 | 5.93 | 7.615 | 8.49 | 3354
Magnelis S250GD ZM310 Vencomatic | Magnelis S250GD ZM310 Vencomatic | Magnelis S250GD ZM310 Vencomatic | Magnelis S250GD ZM310 Vencomatic | 431 | >90 | 1.5 | 2.68 | 1.19 | V10_78_130_TC02223 | J15W_TC00010 | 7.34 | 9.275 | 10.03 | 3354
Magnelis S250GD ZM310 Vencomatic | Magnelis S250GD ZM310 Vencomatic | Magnelis S250GD ZM310 Vencomatic | Magnelis S250GD ZM310 Vencomatic | 431 | >90 | 2.5 | 4.35 | 1.53 | V16_78_130_TC02225 | J15W_TC00010 | 11.775 | 14.715 | 17.705 | 3354
Magnelis S250GD ZM310 Vencomatic | Magnelis S250GD ZM310 Vencomatic | Magnelis S250GD ZM310 Vencomatic | Magnelis S250GD ZM310 Vencomatic | 431 | >90 | 3 | 5.29 | 2.16 | V16_78_130_TC02225 | J10W_G1549190 | 12.245 | 15.97 | 19.305 | 3354
Sendzimir St250+Z275 Vencomatic | Sendzimir St250+Z275 Vencomatic | Sendzimir St250+Z275 Vencomatic | Sendzimir St250+Z275 Vencomatic | 432 | >90 | 1 | 1.99 | 1.4 | V08_78_130_TC02222 | J15W_TC00010 | 5.795 | 7.49 | 8.395 | 3354
Sendzimir St250+Z275 Vencomatic | Sendzimir St250+Z275 Vencomatic | Sendzimir St250+Z275 Vencomatic | Sendzimir St250+Z275 Vencomatic | 432 | >90 | 1.25 | 2.36 | 1.42 | V08_78_130_TC02222 | J15W_TC00010 | 5.98 | 7.87 | 8.85 | 3354
Sendzimir St250+Z275 Vencomatic | Sendzimir St250+Z275 Vencomatic | Sendzimir St250+Z275 Vencomatic | Sendzimir St250+Z275 Vencomatic | 432 | >90 | 1.5 | 2.82 | 1.65 | V10_78_130_TC02223 | J15W_TC00010 | 7.41 | 9.645 | 10.56 | 3354
Sendzimir St250+Z275 Vencomatic | Sendzimir St250+Z275 Vencomatic | Sendzimir St250+Z275 Vencomatic | Sendzimir St250+Z275 Vencomatic | 432 | >90 | 2.5 | 4.6 | 2.41 | V16_78_130_TC02225 | J15W_TC00010 | 11.9 | 15.405 | 18.71 | 3354
Sendzimir St250+Z275 Vencomatic | Sendzimir St250+Z275 Vencomatic | Sendzimir St250+Z275 Vencomatic | Sendzimir St250+Z275 Vencomatic | 432 | >90 | 3 | 5.46 | 2.75 | V16_78_130_TC02225 | J10W_G1549190 | 12.33 | 16.435 | 19.98 | 3354
S280GD+Z275 gelakt RAL7016 1zF | S280GD+Z275 prepainted RAL7016 1zF | Prepeint poly galv S280GD+Z275 RAL7016 1zF | S280GD+Z275 beschichtet RAL7016 1zF | 498 | >90 | 2 | 3.66 | 1.88 | V12_78_130_TC02224 | J15W_TC00010 | 9.03 | 11.8 | 13.71 | 3354